## Base
基本資料 | [9 empty] | 幾何斷面資料 | [6 empty] | 主筋 | [5 empty] | 箍筋 | [11 empty] | IMK塑鉸 | [7 empty] | 修正係數K值
試體名稱 | 論文 | 測試配置 | 破壞形式 | 韌性柱 | 混凝土強度f'c(kgf/cm^2) | 保護層(cm) | 主筋搭接 | 軸力比 | 軸壓力(kgf) | 深(cm) | 有效深度(cm) | 柱子核心混凝土之深度 (cm) | 寬(cm) | 斷面積(cm2) | 柱高(cm) | 柱淨高(cm) | 號數 | 數量 | 降伏強度fy(kgf/cm) | 極限強度 | 主筋面積比ρL(%) | 鋼筋斷面積As | 號數 | 寬度方向(根) | 深度方向(根) | 緊密間距(cm) | 非緊密間距(cm) | fyt(MPa) | 抗拉強度(MPa) | 型式 | 彎鉤角度 | Av(cm2) | 箍筋面積比ρt(%) | 交錯配置 | as | c_S | c_C | c_A | c_K | θp | θpc | Res | 類別因素 | 軸力比因素
C-1-1 | Seismic behavior of concrete columns with CRB550 stirrups |  | 1 |  | 255.2 | 2.5 |  | 0.384 | 120018.69 | 35 | 28 | 29.047 | 35 | 1225 | 80 | 80 | #5 (D16) | 8 | 4129.9 |  | 1.3 | 15.92 | #3 (D10) | 3 | 3 | 10 | 10 | 3314.1 |  |  | 135 | 2.13 | 0.73 |  | 0.009 | 0.95 | 1.3 | 0.9 | 0.45 | 0.03 | 0.04 | 0 | None | TRUE
C-1-2 |  |  | 1 |  | 255.2 | 2.5 |  | 0.384 | 120018.69 | 35 | 28 | 29.047 | 35 | 1225 | 80 | 80 | #5 (D16) | 8 | 4129.9 |  | 1.3 | 15.92 | #3 (D10) | 3 | 3 | 10 | 10 | 4038.1 |  |  | 135 | 2.13 | 0.73 |  | 0.002 | 0.95 | 1.3 | 0.8 | 0.45 | 0.035 | 0.04 | 0 | None | TRUE
C-2-1 |  |  | 1 |  | 255.2 | 2.5 |  | 0.384 | 120018.69 | 35 | 28 | 29.047 | 35 | 1225 | 80 | 80 | #7 (D22) | 8 | 4027.9 |  | 2.5 | 30.96 | #3 (D10) | 3 | 3 | 10 | 10 | 3314.1 |  |  | 135 | 2.13 | 0.73 |  | 0.002 | 0.95 | 1.3 | 0.8 | 0.5 | 0.042 | 0.025 | 0 | None | TRUE
C-2-2 |  |  | 1 |  | 255.2 | 2.5 |  | 0.384 | 120018.69 | 35 | 28 | 29.047 | 35 | 1225 | 80 | 80 | #7 (D22) | 8 | 4027.9 |  | 2.5 | 30.96 | #3 (D10) | 3 | 3 | 10 | 10 | 4038.1 |  |  | 135 | 2.13 | 0.73 |  | 0.002 | 0.95 | 1.3 | 0.8 | 0.45 | 0.028 | 0.035 | 0 | None | TRUE
C-3-1 |  |  | 1 |  | 255.2 | 2.5 |  | 0.384 | 120018.69 | 35 | 28 | 29.365 | 35 | 1225 | 80 | 80 | #5 (D16) | 8 | 4129.9 |  | 1.3 | 15.92 | #2 (D6) | 3 | 3 | 7 | 7 | 2804.2 |  |  | 135 | 0.9501 | 0.46 |  | 0.003 | 0.95 | 1.3 | 0.8 | 0.45 | 0.03 | 0.03 | 0 | None | TRUE
C-5-1 |  |  | 1 |  | 255.2 | 2.5 |  | 0.439 | 137149.65 | 35 | 28 | 28.73 | 35 | 1225 | 80 | 80 | #5 (D16) | 8 | 4129.9 |  | 1.3 | 15.92 | #4 (D13) | 3 | 3 | 10 | 10 | 3416.1 |  |  | 135 | 3.81 | 1.33 |  | 0.004 | 0.95 | 1.3 | 0.8 | 0.45 | 0.035 | 0.04 | 0 | TRUE | TRUE
C-5-2 |  |  | 1 |  | 255.2 | 2.5 |  | 0.439 | 137149.65 | 35 | 28 | 28.73 | 35 | 1225 | 80 | 80 | #5 (D16) | 8 | 4129.9 |  | 1.3 | 15.92 | #4 (D13) | 3 | 3 | 10 | 10 | 3966.7 |  |  | 135 | 3.81 | 1.33 |  | 0.003 | 0.95 | 1.3 | 0.8 | 0.45 | 0.03 | 0.04 | 0 | TRUE | TRUE
C-6-1 |  |  | 1 |  | 255.2 | 2.5 |  | 0.439 | 137149.65 | 35 | 28 | 29.365 | 35 | 1225 | 80 | 80 | #7 (D22) | 8 | 4027.9 |  | 2.5 | 30.96 | #2 (D6) | 3 | 3 | 7 | 7 | 2804.2 |  |  | 135 | 0.9501 | 0.46 |  | 0.02 | 0.95 | 1.3 | 0.8 | 0.45 | 0.025 | 0.035 | 0 | None | TRUE
C-7-1 |  |  | 1 |  | 255.2 | 2.5 |  | 0.439 | 137149.65 | 35 | 28 | 29.047 | 35 | 1225 | 80 | 80 | #7 (D22) | 8 | 4027.9 |  | 2.5 | 30.96 | #3 (D10) | 3 | 3 | 10 | 10 | 3314.1 |  |  | 135 | 2.13 | 0.73 |  | 0.003 | 0.95 | 1.4 | 0.8 | 0.5 | 0.044 | 0.012 | 0 | None | TRUE
C-7-2 |  |  | 1 |  | 255.2 | 2.5 |  | 0.439 | 137149.65 | 35 | 28 | 29.047 | 35 | 1225 | 80 | 80 | #7 (D22) | 8 | 4027.9 |  | 2.5 | 30.96 | #3 (D10) | 3 | 3 | 10 | 10 | 4038.1 |  |  | 135 | 2.13 | 0.73 |  | 0.003 | 0.95 | 1.4 | 0.8 | 0.5 | 0.04 | 0.01 | 0 | None | TRUE
C-8-1 |  |  | 1 |  | 255.2 | 2.5 |  | 0.494 | 154382.58 | 35 | 28 | 29.365 | 35 | 1225 | 80 | 80 | #5 (D16) | 8 | 4129.9 |  | 1.3 | 15.92 | #2 (D6) | 3 | 3 | 7 | 7 | 2804.2 |  |  | 135 | 0.9501 | 0.46 |  | 0.002 | 0.95 | 1.1 | 0.8 | 0.45 | 0.035 | 0.02 | 0 | None | TRUE
C-9-1 |  |  | 1 |  | 255.2 | 2.5 |  | 0.494 | 154382.58 | 35 | 28 | 29.047 | 35 | 1225 | 80 | 80 | #5 (D16) | 8 | 4129.9 |  | 1.3 | 15.92 | #3 (D10) | 3 | 3 | 10 | 10 | 3314.1 |  |  | 135 | 2.13 | 0.73 |  | 0.0025 | 0.85 | 1.2 | 0.8 | 0.5 | 0.038 | 0.01 | 0 | None | TRUE
C-9-2 |  |  | 1 |  | 255.2 | 2.5 |  | 0.494 | 154382.58 | 35 | 28 | 29.047 | 35 | 1225 | 80 | 80 | #5 (D16) | 8 | 4129.9 |  | 1.3 | 15.92 | #3 (D10) | 3 | 3 | 10 | 10 | 4038.1 |  |  | 135 | 2.13 | 0.73 |  | 0.0025 | 0.85 | 1.5 | 0.8 | 0.55 | 0.046 | 0.015 | 0 | None | TRUE
C-10-1 |  |  | 1 |  | 255.2 | 2.5 |  | 0.494 | 154382.58 | 35 | 28 | 29.365 | 35 | 1225 | 80 | 80 | #7 (D22) | 8 | 4027.9 |  | 2.5 | 30.96 | #2 (D6) | 3 | 3 | 7 | 7 | 2804.2 |  |  | 135 | 0.9501 | 0.46 |  | 0.006 | 0.95 | 1.3 | 0.8 | 0.5 | 0.039 | 0.015 | 0 | None | TRUE
C-11-1 |  |  | 1 |  | 255.2 | 2.5 |  | 0.494 | 154382.58 | 35 | 28 | 29.047 | 35 | 1225 | 80 | 80 | #7 (D22) | 8 | 4027.9 |  | 2.5 | 30.96 | #3 (D10) | 3 | 3 | 10 | 10 | 3314.1 |  |  | 135 | 2.13 | 0.73 |  | 0.003 | 0.85 | 1.3 | 0.8 | 0.45 | 0.033 | 0.015 | 0 | None | TRUE
C-11-2 |  |  | 1 |  | 255.2 | 2.5 |  | 0.494 | 154382.58 | 35 | 28 | 29.047 | 35 | 1225 | 80 | 80 | #7 (D22) | 8 | 4027.9 |  | 2.5 | 30.96 | #3 (D10) | 3 | 3 | 10 | 10 | 4038.1 |  |  | 135 | 2.13 | 0.73 |  | 0.003 | 0.85 | 1.3 | 0.8 | 0.5 | 0.045 | 0.015 | 0 | None | TRUE
C-12-1 |  |  | 1 |  | 255.2 | 2.5 |  | 0.494 | 113390.64 | 30 | 24 | 23.73 | 30 | 900 | 80 | 80 | #5 (D16) | 8 | 4129.9 |  | 1.8 | 15.92 | #4 (D13) | 3 | 3 | 15 | 15 | 3416.1 |  |  | 135 | 3.81 | 1.07 |  | 0.004 | 0.88 | 1.1 | 0.8 | 0.4 | 0.03 | 0.01 | 0 | TRUE | TRUE
C-12-2 |  |  | 1 |  | 255.2 | 2.5 |  | 0.494 | 113390.64 | 30 | 24 | 23.73 | 30 | 900 | 80 | 80 | #5 (D16) | 8 | 4129.9 |  | 1.8 | 15.92 | #4 (D13) | 3 | 3 | 15 | 15 | 3966.7 |  |  | 135 | 3.81 | 1.07 |  | 0.004 | 0.88 | 1.2 | 0.8 | 0.4 | 0.031 | 0.01 | 0 | TRUE | TRUE
C-13-1 |  |  | 1 |  | 255.2 | 2.5 |  | 0.494 | 113390.64 | 30 | 24 | 24.047 | 30 | 900 | 80 | 80 | #5 (D16) | 8 | 4129.9 |  | 1.8 | 15.92 | #3 (D10) | 3 | 3 | 15 | 15 | 3314.1 |  |  | 135 | 2.13 | 0.59 |  | 0.008 | 0.7 | 1.1 | 0.8 | 0.43 | 0.026 | 0.015 | 0 | None | TRUE
C-13-2 |  |  | 1 |  | 255.2 | 2.5 |  | 0.494 | 113390.64 | 30 | 24 | 24.047 | 30 | 900 | 80 | 80 | #5 (D16) | 8 | 4129.9 |  | 1.8 | 15.92 | #3 (D10) | 3 | 3 | 15 | 15 | 4038.1 |  |  | 135 | 2.13 | 0.59 |  | 0.008 | 0.7 | 1.1 | 0.8 | 0.43 | 0.03 | 0.015 | 0 | None | TRUE
R6.16-0.2-50 | Study on failure modes and seismic behavior of reinforced concrete columns |  | 1 |  | 372.4 | 2 |  | 0.227 | 33854.04 | 20 | 16 | 15.365 | 20 | 400 | 102 | 102 | #5 (D16) | 4 | 3724 |  | 2 | 7.96 | #2 (D6) | 2 | 2 | 5 | 5 | 3537.4 |  |  | 135 | 0.6334 | 0.82 |  | 0.025 | 0.6 | 1.1 | 0.8 | 0.5 | 0.035 | 0.015 | 0 | None | None
R6.16-0.2-100 |  |  | 1 |  | 372.4 | 2 |  | 0.227 | 33854.04 | 20 | 16 | 15.365 | 20 | 400 | 102 | 102 | #5 (D16) | 4 | 3724 |  | 2 | 7.96 | #2 (D6) | 2 | 2 | 5 | 10 | 3537.4 |  |  | 135 | 0.6334 | 0.82 |  | 0.02 | 0.55 | 1.1 | 0.8 | 0.5 | 0.025 | 0.015 | 0 | None | None
R5.35-0.2-50 |  |  | 1 |  | 372.4 | 2 |  | 0.227 | 33854.04 | 20 | 16 | 15.365 | 20 | 400 | 88.5 | 88.5 | #5 (D16) | 4 | 3724 |  | 2 | 7.96 | #2 (D6) | 2 | 2 | 5 | 5 | 3537.4 |  |  | 135 | 0.6334 | 0.82 |  | 0.015 | 0.7 | 1.2 | 0.8 | 0.5 | 0.04 | 0.016 | 0 | None | None
R5.35-0.2-100 |  |  | 1 |  | 372.4 | 2 |  | 0.227 | 33854.04 | 20 | 16 | 15.365 | 20 | 400 | 88.5 | 88.5 | #5 (D16) | 4 | 3724 |  | 2 | 7.96 | #2 (D6) | 2 | 2 | 5 | 10 | 3537.4 |  |  | 135 | 0.6334 | 0.82 |  | 0.015 | 0.7 | 1.2 | 0.8 | 0.5 | 0.033 | 0.015 | 0 | None | None
R4.33-0.2-50 |  |  | 1 |  | 372.4 | 2 |  | 0.227 | 33854.04 | 20 | 16 | 15.365 | 20 | 400 | 71.5 | 71.5 | #5 (D16) | 4 | 3724 |  | 2 | 7.96 | #2 (D6) | 2 | 2 | 5 | 5 | 3537.4 |  |  | 135 | 0.6334 | 0.82 |  | 0.015 | 0.6 | 1.5 | 0.8 | 0.5 | 0.025 | 0.025 | 0 | None | None
R4.33-0.2-100 |  |  | 1 |  | 372.4 | 2 |  | 0.227 | 33854.04 | 20 | 16 | 15.365 | 20 | 400 | 71.5 | 71.5 | #5 (D16) | 4 | 3724 |  | 2 | 7.96 | #2 (D6) | 2 | 2 | 5 | 10 | 3537.4 |  |  | 135 | 0.6334 | 0.82 |  | 0.011 | 0.65 | 1.5 | 0.8 | 0.5 | 0.03 | 0.01 | 0 | None | None
R3.46-0.2-50 |  |  | 1 |  | 372.4 | 2 |  | 0.227 | 33854.04 | 20 | 16 | 15.365 | 20 | 400 | 57.5 | 57.5 | #5 (D16) | 4 | 3724 |  | 2 | 7.96 | #2 (D6) | 2 | 2 | 5 | 5 | 3537.4 |  |  | 135 | 0.6334 | 0.82 |  | 0.005 | 0.8 | 1.5 | 0.8 | 0.5 | 0.053 | 0.015 | 0 | None | None
R3.46-0.2-100 |  |  | 1 |  | 372.4 | 2 |  | 0.227 | 33854.04 | 20 | 16 | 15.365 | 20 | 400 | 57.5 | 57.5 | #5 (D16) | 4 | 3724 |  | 2 | 7.96 | #2 (D6) | 2 | 2 | 5 | 10 | 3537.4 |  |  | 135 | 0.6334 | 0.82 |  | 0.005 | 0.8 | 1.5 | 0.8 | 0.5 | 0.038 | 0.015 | 0 | None | None
R2.5-0.2-50 |  |  | 1 |  | 372.4 | 2 |  | 0.227 | 33854.04 | 20 | 16 | 15.365 | 20 | 400 | 41.5 | 41.5 | #5 (D16) | 4 | 3724 |  | 2 | 7.96 | #2 (D6) | 2 | 2 | 5 | 5 | 3537.4 |  |  | 135 | 0.6334 | 0.82 |  | 0.005 | 0.7 | 1.5 | 0.8 | 0.5 | 0.05 | 0.015 | 0 | None | None
R2.5-0.2-100 |  |  | 1 |  | 372.4 | 2 |  | 0.227 | 33854.04 | 20 | 16 | 15.365 | 20 | 400 | 41.5 | 41.5 | #5 (D16) | 4 | 3724 |  | 2 | 7.96 | #2 (D6) | 2 | 2 | 5 | 10 | 3537.4 |  |  | 135 | 0.6334 | 0.82 |  | 0.005 | 0.7 | 1.5 | 0.8 | 0.5 | 0.038 | 0.026 | 0 | None | None
R1.63-0.2-50 |  |  | 1 |  | 372.4 | 2 |  | 0.227 | 33854.04 | 20 | 16 | 15.365 | 20 | 400 | 27 | 27 | #5 (D16) | 4 | 3724 |  | 2 | 7.96 | #2 (D6) | 2 | 2 | 5 | 5 | 3537.4 |  |  | 135 | 0.6334 | 0.82 |  | 0.002 | 0.9 | 1.5 | 0.8 | 0.45 | 0.055 | 0.015 | 0 | None | None
R1.63-0.2-100 |  |  | 1 |  | 372.4 | 2 |  | 0.227 | 33854.04 | 20 | 16 | 15.365 | 20 | 400 | 27 | 27 | #5 (D16) | 4 | 3724 |  | 2 | 7.96 | #2 (D6) | 2 | 2 | 5 | 10 | 3537.4 |  |  | 135 | 0.6334 | 0.82 |  | 0.002 | 0.9 | 1.5 | 0.8 | 0.45 | 0.027 | 0.013 | 0 | None | None
C-2.5-0.14-0.3 | Researh and Experimental Verification of Deformation Index Limits of RC Beams, Columns and Shear Walls |  | 1 |  | 293 | 2.5 |  | 0.16 | 75151.89 | 40 | 32 | 34.365 | 40 | 1600 | 100 | 100 | #6 (D19) | 8 | 4221.6 |  | 1.4 | 22.96 | #2 (D6) | 2 | 2 | 5 | 10 | 3783.2 |  |  | 135 | 0.6334 | 0.37 |  | 0.002 | 0.8 | 1.1 | 0.8 | 0.4 | 0.029 | 0.02 | 0 | None | TRUE
C-2.5-0.39-0.3 |  |  | 1 |  | 293 | 2.5 |  | 0.16 | 75151.89 | 40 | 32 | 34.047 | 40 | 1600 | 100 | 100 | #6 (D19) | 8 | 4221.6 |  | 1.4 | 22.96 | #3 (D10) | 2 | 2 | 5 | 10 | 3742.4 |  |  | 135 | 1.42 | 0.83 |  | 0.002 | 0.85 | 1.3 | 0.8 | 0.5 | 0.04 | 0.025 | 0 | None | TRUE
C-2.5-0.14-0.6 |  |  | 1 |  | 293 | 2.5 |  | 0.321 | 150303.78 | 40 | 32 | 34.365 | 40 | 1600 | 100 | 100 | #6 (D19) | 8 | 4221.6 |  | 1.4 | 22.96 | #2 (D6) | 2 | 2 | 5 | 10 | 3783.2 |  |  | 135 | 0.6334 | 0.37 |  | 0.002 | 0.85 | 1.1 | 0.8 | 0.4 | 0.023 | 0.012 | 0 | None | TRUE
C-2.5-0.39-0.6 |  |  | 1 |  | 293 | 2.5 |  | 0.321 | 150303.78 | 40 | 32 | 34.047 | 40 | 1600 | 100 | 100 | #6 (D19) | 8 | 4221.6 |  | 1.4 | 22.96 | #3 (D10) | 2 | 2 | 5 | 10 | 3742.4 |  |  | 135 | 1.42 | 0.83 |  | 0.002 | 0.65 | 1.3 | 0.8 | 0.5 | 0.033 | 0.012 | 0 | None | TRUE
C-2.5-0.39-0.9 |  |  | 1 |  | 293 | 2.5 |  | 0.481 | 225455.67 | 40 | 32 | 34.047 | 40 | 1600 | 100 | 100 | #6 (D19) | 8 | 4221.6 |  | 1.4 | 22.96 | #3 (D10) | 2 | 2 | 5 | 10 | 3742.4 |  |  | 135 | 1.42 | 0.83 |  | 0.002 | 0.7 | 1.3 | 0.8 | 0.4 | 0.025 | 0.017 | 0 | None | TRUE
C-4.0-0.28-0.3 |  |  | 1 |  | 293 | 2.5 |  | 0.16 | 75151.89 | 40 | 32 | 34.365 | 40 | 1600 | 160 | 160 | #6 (D19) | 12 | 4221.6 |  | 2.2 | 34.44 | #2 (D6) | 4 | 4 | 5 | 10 | 3783.2 |  |  | 135 | 1.2668 | 0.74 |  | 0.002 | 0.85 | 1.3 | 0.8 | 0.5 | 0.049 | 0.015 | 0 | None | None
C-4.0-0.78-0.3 |  |  | 1 |  | 293 | 2.5 |  | 0.16 | 75151.89 | 40 | 32 | 34.047 | 40 | 1600 | 160 | 160 | #6 (D19) | 12 | 4221.6 |  | 2.2 | 34.44 | #3 (D10) | 4 | 4 | 5 | 10 | 3742.4 |  |  | 135 | 2.84 | 1.67 |  | 0.002 | 0.8 | 1.3 | 0.8 | 0.5 | 0.052 | 0.015 | 0 | None | None
C-4.0-0.28-0.6 |  |  | 1 |  | 293 | 2.5 |  | 0.321 | 150303.78 | 40 | 32 | 34.365 | 40 | 1600 | 160 | 160 | #6 (D19) | 12 | 4221.6 |  | 2.2 | 34.44 | #2 (D6) | 4 | 4 | 5 | 10 | 3783.2 |  |  | 135 | 1.2668 | 0.74 |  | 0.003 | 0.5 | 1.3 | 0.8 | 0.5 | 0.035 | 0.015 | 0 | None | None
C-4.0-0.78-0.6 |  |  | 1 |  | 293 | 2.5 |  | 0.321 | 150303.78 | 40 | 32 | 34.047 | 40 | 1600 | 160 | 160 | #6 (D19) | 12 | 4221.6 |  | 2.2 | 34.44 | #3 (D10) | 4 | 4 | 5 | 10 | 3742.4 |  |  | 135 | 2.84 | 1.67 |  | 0.002 | 0.55 | 1.3 | 0.8 | 0.5 | 0.05 | 0.015 | 0 | None | None
C-4.0-0.28-0.9 |  |  | 1 |  | 293 | 2.5 |  | 0.481 | 225455.67 | 40 | 32 | 34.365 | 40 | 1600 | 160 | 160 | #6 (D19) | 12 | 4221.6 |  | 2.2 | 34.44 | #2 (D6) | 4 | 4 | 5 | 10 | 3783.2 |  |  | 135 | 1.2668 | 0.74 |  | 0.002 | 0.55 | 1.3 | 0.8 | 0.45 | 0.022 | 0.015 | 0 | None | None
C-4.0-0.78-0.9 |  |  | 1 |  | 293 | 2.5 |  | 0.481 | 225455.67 | 40 | 32 | 34.047 | 40 | 1600 | 160 | 160 | #6 (D19) | 12 | 4221.6 |  | 2.2 | 34.44 | #3 (D10) | 4 | 4 | 5 | 10 | 3742.4 |  |  | 135 | 2.84 | 1.67 |  | 0.002 | 0.55 | 1.3 | 0.8 | 0.5 | 0.045 | 0.02 | 0 | None | None
ML-C80-100-0.65 | Experimental study on seismic behavior of high-strength concrete columns with HRB600 steel bars |  | 1 |  | 533.9 | 2.5 |  | 0.29 | 557332.7 | 60 | 48 | 54.047 | 60 | 3600 | 215 | 215 | #5 (D16) | 24 | 4721.3 |  | 1.3 | 47.76 | #3 (D10) | 4 | 4 | 10 | 10 | 3640.4 |  |  | 135 | 2.84 | 0.53 |  | 0.003 | 0.65 | 1.1 | 0.7 | 0.5 | 0.028 | 0.02 | 0 | None | None
HL-C80-100-0.65 |  |  | 1 |  | 533.9 | 2.5 |  | 0.29 | 557332.7 | 60 | 48 | 54.047 | 60 | 3600 | 215 | 215 | #5 (D16) | 24 | 6801.5 |  | 1.3 | 47.76 | #3 (D10) | 4 | 4 | 10 | 10 | 3640.4 |  |  | 135 | 2.84 | 0.53 |  | 0.003 | 0.7 | 1.1 | 0.7 | 0.5 | 0.03 | 0.02 | 0 | None | None
HH-C80-100-0.65 |  |  | 1 |  | 533.9 | 2.5 |  | 0.29 | 557332.7 | 60 | 48 | 54.047 | 60 | 3600 | 215 | 215 | #5 (D16) | 24 | 6801.5 |  | 1.3 | 47.76 | #3 (D10) | 4 | 4 | 10 | 10 | 6352.9 |  |  | 135 | 2.84 | 0.53 |  | 0.003 | 0.7 | 1.2 | 0.7 | 0.5 | 0.03 | 0.022 | 0 | TRUE | TRUE
HH-C80-75-0.65 |  |  | 1 |  | 533.9 | 2.5 |  | 0.29 | 557332.7 | 60 | 48 | 54.047 | 60 | 3600 | 215 | 215 | #5 (D16) | 24 | 6801.5 |  | 1.3 | 47.76 | #3 (D10) | 4 | 4 | 10 | 10 | 6352.9 |  |  | 135 | 2.84 | 0.53 |  | 0.004 | 0.75 | 1.1 | 0.75 | 0.5 | 0.04 | 0.02 | 0 | TRUE | TRUE
HH-C80-150-0.65 |  |  | 1 |  | 533.9 | 2.5 |  | 0.29 | 557332.7 | 60 | 48 | 54.047 | 60 | 3600 | 215 | 215 | #5 (D16) | 24 | 6801.5 |  | 1.3 | 47.76 | #3 (D10) | 4 | 4 | 10 | 10 | 6352.9 |  |  | 135 | 2.84 | 0.53 |  | 0.004 | 0.75 | 1.1 | 0.75 | 0.5 | 0.04 | 0.02 | 0 | TRUE | TRUE
HH-C60-100-0.65 |  |  | 1 |  | 401.4 | 2.5 |  | 0.29 | 419013.5 | 60 | 48 | 54.047 | 60 | 3600 | 215 | 215 | #5 (D16) | 24 | 6801.5 |  | 1.3 | 47.76 | #3 (D10) | 4 | 4 | 10 | 10 | 6352.9 |  |  | 135 | 2.84 | 0.53 |  | 0.004 | 0.7 | 1.1 | 0.75 | 0.5 | 0.04 | 0.02 | 0 | TRUE | TRUE
HH-C100-100-0.65 |  |  | 1 |  | 594.2 | 2.5 |  | 0.29 | 620376.3027 | 60 | 48 | 54.047 | 60 | 3600 | 215 | 215 | #5 (D16) | 24 | 6801.5 |  | 1.3 | 47.76 | #3 (D10) | 4 | 4 | 10 | 10 | 6352.9 |  |  | 135 | 2.84 | 0.53 |  | 0.004 | 0.7 | 1.1 | 0.75 | 0.5 | 0.029 | 0.02 | 0 | TRUE | TRUE
HH-C80-100-0.45 |  |  | 1 |  | 533.9 | 2.5 |  | 0.2 | 384367.3 | 60 | 48 | 54.047 | 60 | 3600 | 215 | 215 | #5 (D16) | 24 | 6801.5 |  | 1.3 | 47.76 | #3 (D10) | 4 | 4 | 10 | 10 | 6352.9 |  |  | 135 | 2.84 | 0.53 |  | 0.004 | 0.8 | 1.2 | 0.75 | 0.5 | 0.043 | 0.02 | 0 | TRUE | TRUE
HH-C80-100-0.85 |  |  | 1 |  | 533.9 | 2.5 |  | 0.39 | 749516.3 | 60 | 48 | 54.047 | 60 | 3600 | 215 | 215 | #5 (D16) | 24 | 6801.5 |  | 1.3 | 47.76 | #3 (D10) | 4 | 4 | 10 | 10 | 6352.9 |  |  | 135 | 2.84 | 0.53 |  | 0.004 | 0.7 | 1.1 | 0.75 | 0.5 | 0.028 | 0.02 | 0 | TRUE | TRUE
CE5A | Study on the Seismic Behaviour of HRBF500 RC Columns |  | 1 |  | 319.2 | 2.5 |  | 0.3 | 59843.64375 | 25 | 20 | 19.047 | 25 | 625 | 117.5 | 117.5 | #5 (D16) | 4 | 5119 |  | 1.3 | 7.96 | #3 (D10) | 2 | 2 | 10 | 10 | 5098.6 |  |  | 135 | 1.42 | 0.75 |  | 0.002 | 0.85 | 1.1 | 0.8 | 0.45 | 0.03 | 0.015 | 0 | TRUE | TRUE
CE5B |  |  | 1 |  | 319.2 | 2.5 |  | 0.45 | 89765.47 | 25 | 20 | 19.047 | 25 | 625 | 117.5 | 117.5 | #5 (D16) | 4 | 5119 |  | 1.3 | 7.96 | #3 (D10) | 2 | 2 | 10 | 10 | 5098.6 |  |  | 135 | 1.42 | 0.75 |  | 0.002 | 0.7 | 1.1 | 0.8 | 0.45 | 0.025 | 0.015 | 0 | TRUE | TRUE
CE5C |  |  | 1 |  | 319.2 | 2.5 |  | 0.3 | 59843.64375 | 25 | 20 | 19.047 | 25 | 625 | 117.5 | 117.5 | #6 (D19) | 4 | 5343.3 |  | 1.8 | 11.48 | #3 (D10) | 2 | 2 | 10 | 10 | 5098.6 |  |  | 135 | 1.42 | 0.75 |  | 0.002 | 0.85 | 1.1 | 0.8 | 0.45 | 0.028 | 0.015 | 0 | TRUE | TRUE
CE5D |  |  | 1 |  | 319.2 | 2.5 |  | 0.3 | 59843.64375 | 25 | 20 | 19.047 | 25 | 625 | 117.5 | 117.5 | #6 (D19) | 4 | 5343.3 |  | 1.8 | 11.48 | #3 (D10) | 2 | 2 | 7.5 | 7.5 | 5098.6 |  |  | 135 | 1.42 | 0.99 |  | 0.002 | 0.85 | 1.1 | 0.8 | 0.45 | 0.035 | 0.015 | 0 | TRUE | TRUE
WF-4-3-0.4 | Experimental study on size effect of seismic behavior for reinforced concrete columns under low cycle reversed loading |  | 1 |  | 295.7 | 1.5 |  | 0.4 | 106456.68 | 30 | 24 | 26.365 | 30 | 900 | 109.2 | 109.2 | #4 (D13) | 12 | 4415.4 |  | 1.7 | 15.24 | #2 (D6) | 4 | 4 | 4.3 | 4.3 | 4690.7 |  |  | 135 | 1.2668 | 1.12 |  | 0.003 | 0.75 | 1.1 | 0.85 | 0.45 | 0.025 | 0.015 | 0 | None | None
WF-4-3-0.6 |  |  | 1 |  | 295.7 | 1.5 |  | 0.6 | 159685.02 | 30 | 24 | 26.365 | 30 | 900 | 109.2 | 109.2 | #4 (D13) | 12 | 4415.4 |  | 1.7 | 15.24 | #2 (D6) | 4 | 4 | 4.3 | 4.3 | 4690.7 |  |  | 135 | 1.2668 | 1.12 |  | 0.003 | 0.75 | 1.1 | 0.8 | 0.5 | 0.02 | 0.015 | 0 | None | None
WF-4-5-0.4 |  |  | 1 |  | 305.9 | 2.5 |  | 0.4 | 305910 | 50 | 40 | 44.047 | 50 | 2500 | 207 | 207 | #6 (D19) | 12 | 4323.6 |  | 1.4 | 34.44 | #3 (D10) | 4 | 4 | 7.1 | 7.1 | 3895.3 |  |  | 135 | 2.84 | 0.91 |  | 0.003 | 0.6 | 1.1 | 0.8 | 0.5 | 0.02 | 0.015 | 0 | None | None
WF-4-5-0.6 |  |  | 1 |  | 285.5 | 2.5 |  | 0.6 | 428274 | 50 | 40 | 44.047 | 50 | 2500 | 207 | 207 | #6 (D19) | 12 | 4323.6 |  | 1.4 | 34.44 | #3 (D10) | 4 | 4 | 7.1 | 7.1 | 3895.3 |  |  | 135 | 2.84 | 0.91 |  | 0.003 | 0.6 | 1.1 | 0.7 | 0.5 | 0.015 | 0.02 | 0 | None | None
WF-4-7-0.4 |  |  | 1 |  | 305.9 | 3.5 |  | 0.4 | 599583.6 | 70 | 56 | 61.73 | 70 | 4900 | 279.8 | 279.8 | #9 (D29) | 12 | 4303.2 |  | 1.6 | 77.64 | #4 (D13) | 4 | 4 | 10 | 10 | 3334.5 |  |  | 135 | 5.08 | 0.82 |  | 0.003 | 0.7 | 1.1 | 0.8 | 0.3 | 0.017 | 0.015 | 0 | TRUE | None
WF-4-7-0.6 |  |  | 1 |  | 305.9 | 3.5 |  | 0.6 | 899375.4 | 70 | 56 | 61.73 | 70 | 4900 | 279.8 | 279.8 | #9 (D29) | 12 | 4303.2 |  | 1.6 | 77.64 | #4 (D13) | 4 | 4 | 10 | 10 | 3334.5 |  |  | 135 | 5.08 | 0.82 |  | 0.003 | 0.61 | 1.1 | 0.8 | 0.3 | 0.014 | 0.015 | 0 | TRUE | None
ZYT | Pseudo-static Tests of ＲC Columns and Numerical Analysis |  | 1 |  | 329.3 | 2 |  | 0.086 | 25492.5 | 30 | 24 | 25.047 | 30 | 900 | 105 | 105 | #6 (D19) | 6 | 4609.1 |  | 1.9 | 17.22 | #3 (D10) | 2 | 2 | 10 | 15 | 3497.6 |  |  | 135 | 1.42 | 0.57 |  | 0.005 | 0.95 | 1.3 | 0.85 | 0.5 | 0.027 | 0.01 | 0 | None | TRUE
C1 | Study on Rotation Angles at Seismic Performance Points for Reinforced Concrete Columns |  | 1 |  | 380.4 | 2 |  | 0.409 | 315087.3 | 45 | 36 | 40.047 | 45 | 2025 | 180 | 180 | #6 (D19) | 12 | 4792.7 |  | 1.7 | 34.44 | #3 (D10) | 4 | 4 | 9 | 9 | 4792.7 |  |  | 135 | 2.84 | 0.79 |  | 0.004 | 0.6 | 1.1 | 0.9 | 0.45 | 0.024 | 0.015 | 0 | None | None
C2 |  |  | 1 |  | 380.4 | 2 |  | 0.442 | 340579.8 | 45 | 36 | 40.047 | 45 | 2025 | 180 | 180 | #6 (D19) | 12 | 4792.7 |  | 1.7 | 34.44 | #3 (D10) | 4 | 4 | 9 | 9 | 4792.7 |  |  | 135 | 2.84 | 0.79 |  | 0.004 | 0.5 | 1.1 | 0.9 | 0.5 | 0.022 | 0.015 | 0 | None | None
C3 |  |  | 1 |  | 380.4 | 2 |  | 0.363 | 279397.8 | 45 | 36 | 40.047 | 45 | 2025 | 180 | 180 | #6 (D19) | 12 | 4792.7 |  | 1.7 | 34.44 | #3 (D10) | 4 | 4 | 9 | 9 | 4792.7 |  |  | 135 | 2.84 | 0.79 |  | 0.004 | 0.6 | 1.1 | 0.9 | 0.4 | 0.025 | 0.015 | 0 | None | None
C4 |  |  | 1 |  | 353.8 | 2 |  | 0.374 | 268181.1 | 45 | 36 | 40.047 | 45 | 2025 | 180 | 180 | #7 (D22) | 8 | 4588.7 |  | 1.5 | 30.96 | #3 (D10) | 3 | 3 | 9 | 9 | 4792.7 |  |  | 135 | 2.13 | 0.59 |  | 0.004 | 0.6 | 1.1 | 0.9 | 0.5 | 0.027 | 0.02 | 0 | None | None
C7 |  |  | 1 |  | 350.8 | 2 |  | 0.289 | 204959.7 | 45 | 36 | 40.047 | 45 | 2025 | 180 | 180 | #7 (D22) | 8 | 4588.7 |  | 1.5 | 30.96 | #3 (D10) | 3 | 3 | 9 | 9 | 4792.7 |  |  | 135 | 2.13 | 0.59 |  | 0.004 | 0.6 | 1.1 | 0.9 | 0.5 | 0.028 | 0.015 | 0 | None | None
R-LL-C40 | Comparative experimental research on seismic performance of rectangular concrete columns reinforced with high strength steel behavior of reinforced concrete columns with CRB550 stirrups |  | 1 |  | 293.1 | 2.5 |  | 0.094 | 82595.7 | 60 | 48 | 54.047 | 50 | 3000 | 265 | 265 | #6 (D19) | 16 | 4068.7 |  | 1.5 | 45.92 | #3 (D10) | 3 | 3 | 6 | 6 | 4140.1 |  |  | 135 | 2.13 | 0.81 |  | 0.005 | 0.75 | 1.1 | 0.7 | 0.5 | 0.03 | 0.027 | 0 | None | TRUE
R-ML-C40 |  |  | 1 |  | 293.1 | 2.5 |  | 0.094 | 82595.7 | 60 | 48 | 54.047 | 50 | 3000 | 265 | 265 | #6 (D19) | 16 | 5445.3 |  | 1.5 | 45.92 | #3 (D10) | 3 | 3 | 6 | 6 | 4140.1 |  |  | 135 | 2.13 | 0.81 |  | 0.005 | 0.75 | 1.1 | 0.8 | 0.45 | 0.035 | 0.02 | 0 | None | TRUE
R-LM-C40 |  |  | 1 |  | 293.1 | 2.5 |  | 0.094 | 82595.7 | 60 | 48 | 54.047 | 50 | 3000 | 265 | 265 | #6 (D19) | 16 | 4068.7 |  | 1.5 | 45.92 | #3 (D10) | 3 | 3 | 6 | 6 | 5465.7 |  |  | 135 | 2.13 | 0.81 |  | 0.005 | 0.75 | 1.2 | 0.8 | 0.45 | 0.035 | 0.02 | 0 | TRUE | TRUE
R-MM-C40 |  |  | 1 |  | 293.1 | 2.5 |  | 0.094 | 82595.7 | 60 | 48 | 54.047 | 50 | 3000 | 265 | 265 | #6 (D19) | 16 | 5445.3 |  | 1.5 | 45.92 | #3 (D10) | 3 | 3 | 6 | 6 | 5465.7 |  |  | 135 | 2.13 | 0.81 |  | 0.005 | 0.85 | 1.2 | 0.9 | 0.45 | 0.04 | 0.025 | 0 | TRUE | TRUE
R-HM-C40 |  |  | 1 |  | 293.1 | 2.5 |  | 0.094 | 82595.7 | 60 | 48 | 54.047 | 50 | 3000 | 265 | 265 | #6 (D19) | 16 | 6342.7 |  | 1.5 | 45.92 | #3 (D10) | 3 | 3 | 6 | 6 | 5465.7 |  |  | 135 | 2.13 | 0.81 |  | 0.005 | 0.85 | 1.2 | 0.8 | 0.5 | 0.043 | 0.022 | 0 | TRUE | TRUE
R-ML-C60 |  |  | 1 |  | 430.5 | 2.5 |  | 0.064 | 82595.7 | 60 | 48 | 54.047 | 50 | 3000 | 265 | 265 | #6 (D19) | 16 | 5445.3 |  | 1.5 | 45.92 | #3 (D10) | 3 | 3 | 6 | 6 | 4140.1 |  |  | 135 | 2.13 | 0.81 |  | 0.005 | 0.72 | 1.2 | 0.85 | 0.45 | 0.033 | 0.02 | 0 | None | TRUE
R-MM(S)-C60 |  |  | 1 |  | 430.5 | 2.5 |  | 0.064 | 82595.7 | 60 | 48 | 54.047 | 50 | 3000 | 265 | 265 | #6 (D19) | 16 | 5445.3 |  | 1.5 | 45.92 | #3 (D10) | 3 | 3 | 6 | 6 | 6291.7 |  |  | 135 | 2.13 | 0.81 |  | 0.005 | 0.8 | 1.2 | 0.9 | 0.45 | 0.042 | 0.02 | 0 | TRUE | TRUE
R-MH(S)-C60 |  |  | 1 |  | 430.5 | 2.5 |  | 0.064 | 82595.7 | 60 | 48 | 54.047 | 50 | 3000 | 265 | 265 | #6 (D19) | 16 | 5445.3 |  | 1.5 | 45.92 | #3 (D10) | 3 | 3 | 6 | 7 | 6995.3 |  |  | 135 | 2.13 | 0.81 |  | 0.005 | 0.8 | 1.2 | 0.75 | 0.5 | 0.035 | 0.024 | 0 | TRUE | TRUE
R-MM-C60 |  |  | 1 |  | 430.5 | 2.5 |  | 0.064 | 82595.7 | 60 | 48 | 54.047 | 50 | 3000 | 265 | 265 | #6 (D19) | 16 | 5445.3 |  | 1.5 | 45.92 | #3 (D10) | 3 | 3 | 6 | 6 | 5465.7 |  |  | 135 | 2.13 | 0.81 |  | 0.005 | 0.8 | 1.3 | 0.75 | 0.5 | 0.037 | 0.023 | 0 | TRUE | TRUE
NN-0.2-1 | EXPERIMENTAL STUDY ON ASEISMIC BEHAVIOR OF REINFORCED CONCRETE COLUMNS WITH GRADE 600 MPa STEEL BARS |  | 1 |  | 323.8 | 2 |  | 0.1 | 39669.95 | 35 | 28 | 30.047 | 35 | 1225 | 95 | 95 | #5 (D16) | 12 | 4548 |  | 1.9 | 23.88 | #3 (D10) | 4 | 4 | 7 | 7 | 4853.9 |  |  | 135 | 2.84 | 1.35 |  | 0.005 | 0.8 | 1.3 | 0.75 | 0.5 | 0.048 | 0.02 | 0 | None | TRUE
NH-0.2-2 |  |  | 1 |  | 323.8 | 2 |  | 0.1 | 39669.95 | 35 | 28 | 30.047 | 35 | 1225 | 95 | 95 | #5 (D16) | 12 | 4548 |  | 1.9 | 23.88 | #3 (D10) | 4 | 4 | 7 | 7 | 6546.6 |  |  | 135 | 2.84 | 1.35 |  | 0.005 | 0.8 | 1.2 | 0.7 | 0.4 | 0.04 | 0.02 | 0 | TRUE | TRUE
HH-0.2-3 |  |  | 1 |  | 323.8 | 2 |  | 0.1 | 39669.95 | 35 | 28 | 30.047 | 35 | 1225 | 95 | 95 | #5 (D16) | 12 | 6291.7 |  | 1.9 | 23.88 | #3 (D10) | 4 | 4 | 10.5 | 10.5 | 6546.6 |  |  | 135 | 2.84 | 0.9 |  | 0.005 | 0.8 | 1.2 | 0.7 | 0.4 | 0.039 | 0.02 | 0 | TRUE | TRUE
HH-0.2-4 |  |  | 1 |  | 323.8 | 2 |  | 0.1 | 39669.95 | 35 | 28 | 30.047 | 35 | 1225 | 95 | 95 | #5 (D16) | 12 | 6291.7 |  | 1.9 | 23.88 | #3 (D10) | 4 | 4 | 7 | 7 | 6546.6 |  |  | 135 | 2.84 | 1.35 |  | 0.007 | 0.85 | 1.5 | 0.9 | 0.45 | 0.061 | 0.025 | 0 | TRUE | TRUE
HH-0.4-5 |  |  | 1 |  | 323.8 | 2 |  | 0.2 | 79339.89987 | 35 | 28 | 30.047 | 35 | 1225 | 95 | 95 | #5 (D16) | 12 | 6291.7 |  | 1.9 | 23.88 | #3 (D10) | 4 | 4 | 7 | 7 | 6546.6 |  |  | 135 | 2.84 | 1.35 |  | 0.005 | 0.9 | 1.5 | 0.7 | 0.4 | 0.062 | 0.026 | 0 | TRUE | TRUE
HH-0.5-6 |  |  | 1 |  | 323.8 | 2 |  | 0.25 | 99174.87 | 35 | 28 | 30.047 | 35 | 1225 | 95 | 95 | #5 (D16) | 12 | 6291.7 |  | 1.9 | 23.88 | #3 (D10) | 4 | 4 | 7 | 7 | 6546.6 |  |  | 135 | 2.84 | 1.35 |  | 0.005 | 0.8 | 1.5 | 0.75 | 0.4 | 0.045 | 0.026 | 0 | TRUE | TRUE
C1-2 | EXPERIMENTAL STUDIES ON SEISMIC BEHAVIORS OF RC COLUMNS WITH HRB500 LONGITUDINAL REINFORCEMENTS CONSIDERING CONFINEMENT OF STIRRUPS |  | 1 |  | 202.2 | 2 |  | 0.35 | 86704.78509 | 35 | 28 | 30.047 | 35 | 1225 | 140 | 140 | #5 (D16) | 8 | 5363.7 |  | 1.3 | 15.92 | #3 (D10) | 2 | 2 | 10 | 18 | 5822.6 |  |  | 135 | 1.42 | 0.47 |  | 0.005 | 0.8 | 1.1 | 0.8 | 0.45 | 0.028 | 0.015 | 0 | TRUE | TRUE
C2-2 |  |  | 1 |  | 200.2 | 2 |  | 0.35 | 85826.02 | 35 | 28 | 30.047 | 35 | 1225 | 140 | 140 | #5 (D16) | 8 | 5363.7 |  | 1.3 | 15.92 | #3 (D10) | 2 | 2 | 10 | 18 | 3028.6 |  |  | 135 | 1.42 | 0.47 |  | 0.005 | 0.7 | 1.1 | 0.8 | 0.45 | 0.029 | 0.02 | 0 | None | None
C2B-2 |  |  | 1 |  | 200.9 | 2 |  | 0.35 | 86118.94 | 35 | 28 | 30.047 | 35 | 1225 | 140 | 140 | #5 (D16) | 8 | 5363.7 |  | 1.3 | 15.92 | #3 (D10) | 2 | 2 | 10 | 18 | 4058.5 |  |  | 135 | 1.42 | 0.47 |  | 0.005 | 0.7 | 1.1 | 0.85 | 0.45 | 0.03 | 0.02 | 0 | None | None
C3-2 |  |  | 1 |  | 209.7 | 2 |  | 0.35 | 89926.92 | 35 | 28 | 30.047 | 35 | 1225 | 140 | 140 | #5 (D16) | 8 | 5363.7 |  | 1.3 | 15.92 | #3 (D10) | 2 | 2 | 5 | 18 | 3099.9 |  |  | 135 | 1.42 | 0.95 |  | 0.005 | 0.7 | 1.1 | 0.85 | 0.4 | 0.025 | 0.015 | 0 | None | None
C4-2 |  |  | 1 |  | 192.7 | 2 |  | 0.35 | 82603.88 | 35 | 28 | 30.047 | 35 | 1225 | 140 | 140 | #5 (D16) | 8 | 5404.5 |  | 1.3 | 15.92 | #3 (D10) | 2 | 2 | 5 | 18 | 5822.6 |  |  | 135 | 1.42 | 0.95 |  | 0.005 | 0.75 | 1.1 | 0.8 | 0.4 | 0.038 | 0.015 | 0 | TRUE | TRUE
C5-2 |  |  | 1 |  | 199.5 | 2 |  | 0.35 | 85533.1 | 35 | 28 | 30.047 | 35 | 1225 | 140 | 140 | #5 (D16) | 8 | 5404.5 |  | 1.3 | 15.92 | #3 (D10) | 2 | 2 | 5 | 18 | 4058.5 |  |  | 135 | 1.42 | 0.95 |  | 0.005 | 0.75 | 1.1 | 0.85 | 0.4 | 0.034 | 0.015 | 0 | None | None
C6-2 |  |  | 1 |  | 205.6 | 2 |  | 0.35 | 88169.39 | 35 | 28 | 30.047 | 35 | 1225 | 140 | 140 | #5 (D16) | 8 | 5404.5 |  | 1.3 | 15.92 | #3 (D10) | 2 | 2 | 4 | 18 | 3324.3 |  |  | 135 | 1.42 | 1.18 |  | 0.005 | 0.75 | 1.1 | 0.8 | 0.4 | 0.033 | 0.015 | 0 | None | None
C7-2 |  |  | 1 |  | 179.7 | 2 |  | 0.35 | 100621.5 | 40 | 32 | 35.047 | 40 | 1600 | 160 | 160 | #5 (D16) | 12 | 5363.7 |  | 1.5 | 23.88 | #3 (D10) | 4 | 4 | 8.5 | 18 | 5822.6 |  |  | 135 | 2.84 | 0.95 |  | 0.005 | 0.75 | 1.2 | 0.7 | 0.4 | 0.048 | 0.025 | 0 | TRUE | TRUE
C8-2 |  |  | 1 |  | 181.1 | 2 |  | 0.35 | 101386.7316 | 40 | 32 | 35.047 | 40 | 1600 | 160 | 160 | #5 (D16) | 12 | 5363.7 |  | 1.5 | 23.88 | #3 (D10) | 4 | 4 | 8.5 | 18 | 5822.6 |  |  | 135 | 2.84 | 0.95 |  | 0.005 | 0.75 | 1.1 | 0.7 | 0.4 | 0.045 | 0.02 | 0 | TRUE | TRUE
D2 | Dynamic effects on seismic behavior of reinforced concrete column |  | 1 |  | 346.6 | 1.5 |  | 0.05 | 6931.737054 | 20 | 16 | 16.365 | 20 | 400 | 70 | 70 | #4 (D13) | 4 | 3890.2 |  | 1.3 | 5.08 | #2 (D6) | 2 | 2 | 7.5 | 7.5 | 2396.3 |  |  | 135 | 0.6334 | 0.52 |  | 0.008 | 0.75 | 1.2 | 0.75 | 0.6 | 0.045 | 0.025 | 0 | None | TRUE
D3 |  |  | 1 |  | 346.6 | 1.5 |  | 0.075 | 10397.61 | 20 | 16 | 16.365 | 20 | 400 | 70 | 70 | #4 (D13) | 4 | 3890.2 |  | 1.3 | 5.08 | #2 (D6) | 2 | 2 | 7.5 | 7.5 | 2396.3 |  |  | 135 | 0.6334 | 0.52 |  | 0.005 | 0.75 | 1.2 | 0.8 | 0.5 | 0.05 | 0.02 | 0 | None | TRUE
D4 |  |  | 1 |  | 346.6 | 1.5 |  | 0.05 | 6931.737054 | 20 | 16 | 16.365 | 20 | 400 | 70 | 70 | #4 (D13) | 4 | 3890.2 |  | 1.3 | 5.08 | #2 (D6) | 2 | 2 | 15 | 15 | 2396.3 |  |  | 135 | 0.6334 | 0.26 |  | 0.005 | 0.75 | 1.2 | 0.8 | 0.5 | 0.05 | 0.02 | 0 | None | TRUE
D5 |  |  | 1 |  | 346.6 | 1.5 |  | 0.05 | 6931.737054 | 20 | 16 | 16.365 | 20 | 400 | 70 | 70 | #4 (D13) | 4 | 3890.2 |  | 1.3 | 5.08 | #2 (D6) | 2 | 2 | 7.5 | 7.5 | 2396.3 |  |  | 135 | 0.6334 | 0.52 |  | 0.005 | 0.8 | 1.2 | 0.8 | 0.6 | 0.05 | 0.02 | 0 | None | TRUE
D6 |  |  | 1 |  | 346.6 | 1.5 |  | 0.05 | 6931.737054 | 20 | 16 | 16.365 | 20 | 400 | 70 | 70 | #4 (D13) | 4 | 3890.2 |  | 1.3 | 5.08 | #2 (D6) | 2 | 2 | 7.5 | 7.5 | 2396.3 |  |  | 135 | 0.6334 | 0.52 |  | 0.005 | 0.8 | 1.2 | 0.8 | 0.6 | 0.05 | 0.02 | 0 | None | TRUE
D7 |  |  | 1 |  | 487.5 | 1.5 |  | 0.05 | 9750.616128 | 20 | 16 | 16.365 | 20 | 400 | 70 | 70 | #4 (D13) | 4 | 3890.2 |  | 1.3 | 5.08 | #2 (D6) | 2 | 2 | 7.5 | 7.5 | 2396.3 |  |  | 135 | 0.6334 | 0.52 |  | 0.005 | 0.75 | 1.3 | 0.85 | 0.6 | 0.055 | 0.02 | 0 | None | TRUE
D8 |  |  | 1 |  | 346.6 | 1.5 |  | 0.05 | 6931.737054 | 20 | 16 | 16.365 | 20 | 400 | 70 | 70 | #6 (D19) | 4 | 3790.3 |  | 2.9 | 11.48 | #2 (D6) | 2 | 2 | 7.5 | 7.5 | 2396.3 |  |  | 135 | 0.6334 | 0.52 |  | 0.005 | 0.8 | 1.3 | 0.8 | 0.6 | 0.05 | 0.02 | 0 | None | TRUE
D9 |  |  | 1 |  | 346.6 | 1.5 |  | 0.05 | 6931.737054 | 20 | 16 | 16.365 | 20 | 400 | 70 | 70 | #6 (D19) | 4 | 4293 |  | 2.9 | 11.48 | #2 (D6) | 2 | 2 | 7.5 | 7.5 | 2396.3 |  |  | 135 | 0.6334 | 0.52 |  | 0.005 | 0.9 | 1.3 | 0.8 | 0.6 | 0.05 | 0.02 | 0 | None | TRUE
PZ-1 | Experimental Research on Seismic Shear Behavior of CRB600H High-strength Stirrups Concrete Columns |  | 1 |  | 256.2 | 2 |  | 0.4 | 163967.76 | 40 | 32 | 35.047 | 40 | 1600 | 90 | 90 | #8 (D25) | 12 | 5418.8 |  | 3.8 | 60.84 | #3 (D10) | 4 | 4 | 15 | 15 | 4300.2 |  |  | 135 | 2.84 | 0.54 |  | 0.005 | 0.8 | 1.2 | 0.8 | 0.45 | 0.018 | 0.025 | 0 | None | None
Z-2 |  |  | 1 |  | 233 | 2 |  | 0.4 | 149101.3 | 40 | 32 | 35.047 | 40 | 1600 | 90 | 90 | #8 (D25) | 12 | 5418.8 |  | 3.8 | 60.84 | #3 (D10) | 4 | 4 | 15 | 15 | 5973.5 |  |  | 135 | 2.84 | 0.54 |  | 0.005 | 0.8 | 1.2 | 0.8 | 0.5 | 0.025 | 0.02 | 0 | TRUE | TRUE
Z-3 |  |  | 1 |  | 248 | 2 |  | 0.4 | 158720.8 | 40 | 32 | 35.047 | 40 | 1600 | 90 | 90 | #8 (D25) | 12 | 5418.8 |  | 3.8 | 60.84 | #3 (D10) | 4 | 4 | 13 | 13 | 6023.5 |  |  | 135 | 2.84 | 0.62 |  | 0.005 | 0.9 | 1.2 | 0.8 | 0.4 | 0.02 | 0.02 | 0 | TRUE | TRUE
Z-4 |  |  | 1 |  | 206.3 | 2 |  | 0.4 | 132048.7 | 40 | 32 | 35.047 | 40 | 1600 | 90 | 90 | #8 (D25) | 12 | 5418.8 |  | 3.8 | 60.84 | #3 (D10) | 4 | 4 | 10 | 10 | 6023.5 |  |  | 135 | 2.84 | 0.81 |  | 0.005 | 0.8 | 1.3 | 0.7 | 0.4 | 0.03 | 0.02 | 0 | TRUE | TRUE
Z-5 |  |  | 1 |  | 258.3 | 2 |  | 0.3 | 123959.6 | 40 | 32 | 35.047 | 40 | 1600 | 107 | 107 | #8 (D25) | 12 | 5418.8 |  | 3.8 | 60.84 | #3 (D10) | 4 | 4 | 13 | 13 | 6023.5 |  |  | 135 | 2.84 | 0.62 |  | 0.005 | 0.8 | 1.1 | 0.9 | 0.4 | 0.023 | 0.02 | 0 | TRUE | TRUE
Z-6 |  |  | 1 |  | 297.9 | 2 |  | 0.3 | 142979.9 | 40 | 32 | 35.047 | 40 | 1600 | 107 | 107 | #8 (D25) | 12 | 5418.8 |  | 3.8 | 60.84 | #3 (D10) | 2 | 2 | 10 | 10 | 5973.5 |  |  | 135 | 1.42 | 0.41 |  | 0.005 | 0.8 | 1.1 | 0.8 | 0.5 | 0.011 | 0.028 | 0 | TRUE | TRUE
Z-7 |  |  | 1 |  | 267.1 | 2 |  | 0.1 | 42740.92944 | 40 | 32 | 35.047 | 40 | 1600 | 107 | 107 | #8 (D25) | 14 | 5418.8 |  | 4.4 | 70.98 | #3 (D10) | 2 | 2 | 9 | 9 | 5973.5 |  |  | 135 | 1.42 | 0.45 |  | 0.005 | 0.85 | 1.1 | 0.7 | 0.45 | 0.016 | 0.035 | 0 | TRUE | TRUE
Z-8 |  |  | 1 |  | 218.6 | 2 |  | 0.17 | 59465.64096 | 40 | 32 | 35.047 | 40 | 1600 | 102 | 102 | #8 (D25) | 8 | 5418.8 |  | 2.5 | 40.56 | #3 (D10) | 2 | 2 | 10.5 | 10.5 | 6023.5 |  |  | 135 | 1.42 | 0.39 |  | 0.005 | 0.8 | 1.1 | 0.8 | 0.45 | 0.013 | 0.03 | 0 | TRUE | TRUE
Z-9 |  |  | 1 |  | 321.1 | 2 |  | 0.17 | 87340.16016 | 40 | 32 | 35.047 | 40 | 1600 | 102 | 102 | #8 (D25) | 8 | 5418.8 |  | 2.5 | 40.56 | #3 (D10) | 2 | 2 | 10.5 | 10.5 | 6023.5 |  |  | 135 | 1.42 | 0.39 |  | 0.005 | 0.8 | 1 | 0.8 | 0.4 | 0.02 | 0.018 | 0 | TRUE | TRUE
Z-2-2 | Research on seismic shear behavior of concrete columns with CRB600H stirrups |  | 1 |  | 251.4 | 2 |  | 0.23 | 92521.54 | 40 | 32 | 35.047 | 40 | 1600 | 82 | 82 | #8 (D25) | 8 | 5414.7 |  | 2.5 | 40.56 | #3 (D10) | 2 | 2 | 11 | 11 | 5975.6 |  |  | 135 | 1.42 | 0.37 |  | 0.005 | 0.8 | 1.2 | 0.8 | 0.4 | 0.015 | 0.03 | 0 | TRUE | TRUE
Z-3-2 |  |  | 1 |  | 239.1 | 2 |  | 0.23 | 87996.0312 | 40 | 32 | 35.047 | 40 | 1600 | 82 | 82 | #8 (D25) | 8 | 5414.7 |  | 2.5 | 40.56 | #3 (D10) | 2 | 2 | 9.5 | 9.5 | 5975.6 |  |  | 135 | 1.42 | 0.43 |  | 0.005 | 0.85 | 1.2 | 0.8 | 0.45 | 0.018 | 0.025 | 0 | TRUE | TRUE
Z-5-2 |  |  | 1 |  | 256.2 | 2 |  | 0.3 | 122975.82 | 40 | 32 | 35.047 | 40 | 1600 | 107 | 107 | #8 (D25) | 8 | 5414.7 |  | 2.5 | 40.56 | #3 (D10) | 2 | 2 | 9 | 9 | 6026.5 |  |  | 135 | 1.42 | 0.45 |  | 0.005 | 0.8 | 1.1 | 0.8 | 0.4 | 0.02 | 0.02 | 0 | TRUE | TRUE
Z-6-2 |  |  | 1 |  | 235 | 2 |  | 0.3 | 112809.8 | 40 | 32 | 35.047 | 40 | 1600 | 107 | 107 | #8 (D25) | 8 | 5414.7 |  | 2.5 | 40.56 | #3 (D10) | 3 | 3 | 13 | 13 | 6026.5 |  |  | 135 | 2.13 | 0.47 |  | 0.005 | 0.8 | 1.1 | 0.7 | 0.45 | 0.007 | 0.03 | 0 | TRUE | TRUE
Z-14 |  |  | 1 |  | 328.6 | 2 |  | 0.3 | 157737 | 40 | 32 | 35.047 | 40 | 1600 | 108 | 108 | #8 (D25) | 8 | 5414.7 |  | 2.5 | 40.56 | #3 (D10) | 3 | 3 | 13 | 13 | 6026.5 |  |  | 135 | 2.13 | 0.47 |  | 0.005 | 0.75 | 1.1 | 0.8 | 0.5 | 0.02 | 0.015 | 0 | TRUE | TRUE
Z-15 |  |  | 1 |  | 320.4 | 2 |  | 0.3 | 153801.8 | 40 | 32 | 35.047 | 40 | 1600 | 108 | 108 | #8 (D25) | 12 | 5414.7 |  | 3.8 | 60.84 | #3 (D10) | 4 | 4 | 13 | 13 | 6026.5 |  |  | 135 | 2.84 | 0.62 |  | 0.005 | 0.8 | 1.2 | 0.75 | 0.4 | 0.025 | 0.02 | 0 | TRUE | TRUE
Z-1-3 | Experimental Study on Seismic Performance of Concrete Columns Reinforced with High-strength Steel |  | 1 |  | 309.5 | 2 |  | 0.1 | 49518.26352 | 40 | 32 | 35.365 | 40 | 1600 | 140 | 140 | #6 (D19) | 8 | 6553.7 |  | 1.4 | 22.96 | #2 (D6) | 3 | 3 | 5 | 10 | 6651.6 |  |  | 135 | 0.9501 | 0.54 |  | 0.005 | 0.75 | 1.5 | 0.8 | 0.45 | 0.059 | 0.015 | 0 | TRUE | TRUE
Z-2-3 |  |  | 1 |  | 263 | 2 |  | 0.4 | 168340.2336 | 40 | 32 | 35.047 | 40 | 1600 | 140 | 140 | #6 (D19) | 8 | 6553.7 |  | 1.4 | 22.96 | #3 (D10) | 3 | 3 | 5 | 10 | 6622.1 |  |  | 135 | 2.13 | 1.22 |  | 0.005 | 0.6 | 1.1 | 0.75 | 0.4 | 0.04 | 0.02 | 0 | TRUE | TRUE
Z-4-3 |  |  | 1 |  | 305.4 | 2 |  | 0.1 | 48862.39248 | 40 | 32 | 35.365 | 40 | 1600 | 140 | 140 | #6 (D19) | 12 | 6467.1 |  | 2.2 | 34.44 | #2 (D6) | 4 | 4 | 5 | 10 | 6651.6 |  |  | 135 | 1.2668 | 0.72 |  | 0.005 | 0.85 | 1.3 | 0.8 | 0.5 | 0.059 | 0.017 | 0 | TRUE | TRUE
Z-5-3 |  |  | 1 |  | 246.6 | 2 |  | 0.4 | 157846.3 | 40 | 32 | 35.047 | 40 | 1600 | 140 | 140 | #6 (D19) | 12 | 6467.1 |  | 2.2 | 34.44 | #3 (D10) | 4 | 4 | 5 | 10 | 6622.1 |  |  | 135 | 2.84 | 1.62 |  | 0.005 | 0.7 | 1.3 | 0.7 | 0.4 | 0.045 | 0.022 | 0 | TRUE | TRUE
G1 | RESEARCH ON THE SEISMIC PERFORMANCE OF HIGH-STRENGTH CONCRETE COLUMNS WITH HIGH-STRENGTH STIRRUPS |  | 1 |  | 370.3 | 1.5 |  | 0.05 | 16663.22361 | 30 | 24 | 26.365 | 30 | 900 | 60 | 60 | #6 (D19) | 4 | 4762.1 |  | 1.3 | 11.48 | #2 (D6) | 2 | 2 | 8 | 8 | 5210.8 |  |  | 135 | 0.6334 | 0.3 |  | 0.005 | 0.75 | 1.2 | 0.8 | 0.4 | 0.025 | 0.02 | 0 | TRUE | TRUE
G2 |  |  | 1 |  | 370.3 | 1.5 |  | 0.15 | 49989.67083 | 30 | 24 | 26.365 | 30 | 900 | 60 | 60 | #7 (D22) | 4 | 4527.6 |  | 1.7 | 15.48 | #2 (D6) | 2 | 2 | 8 | 8 | 5210.8 |  |  | 135 | 0.6334 | 0.3 |  | 0.005 | 0.72 | 1.2 | 0.8 | 0.45 | 0.033 | 0.022 | 0 | TRUE | TRUE
G3 |  |  | 1 |  | 440 | 1.5 |  | 0.15 | 59397.32106 | 30 | 24 | 26.365 | 30 | 900 | 45 | 45 | #7 (D22) | 4 | 4527.6 |  | 1.7 | 15.48 | #2 (D6) | 2 | 2 | 6 | 6 | 5210.8 |  |  | 135 | 0.6334 | 0.4 |  | 0.002 | 0.75 | 1.1 | 0.8 | 0.4 | 0.015 | 0.038 | 0 | TRUE | TRUE
G4 |  |  | 1 |  | 440 | 1.5 |  | 0.15 | 59397.32106 | 30 | 24 | 26.365 | 30 | 900 | 75 | 75 | #7 (D22) | 4 | 4527.6 |  | 1.7 | 15.48 | #2 (D6) | 2 | 2 | 6 | 6 | 5210.8 |  |  | 135 | 0.6334 | 0.4 |  | 0.004 | 0.85 | 1.3 | 0.85 | 0.45 | 0.04 | 0.03 | 0 | TRUE | TRUE
G5 |  |  | 1 |  | 414 | 1.5 |  | 0.05 | 18630.83673 | 30 | 24 | 26.365 | 30 | 900 | 60 | 60 | #8 (D25) | 4 | 4313.4 |  | 2.3 | 20.28 | #2 (D6) | 2 | 2 | 6 | 6 | 5210.8 |  |  | 135 | 0.6334 | 0.4 |  | 0.002 | 0.95 | 1.3 | 0.8 | 0.4 | 0.033 | 0.02 | 0 | TRUE | TRUE
G6 |  |  | 1 |  | 440 | 1.5 |  | 0.15 | 59397.32106 | 30 | 24 | 26.365 | 30 | 900 | 60 | 60 | #8 (D25) | 4 | 4313.4 |  | 2.3 | 20.28 | #2 (D6) | 2 | 2 | 4 | 4 | 5210.8 |  |  | 135 | 0.6334 | 0.6 |  | 0.002 | 0.95 | 1.3 | 0.8 | 0.4 | 0.042 | 0.025 | 0 | TRUE | TRUE
R3 |  |  | 1 |  | 289.7 | 1.5 |  | 0.09 | 23463.79 | 30 | 24 | 26.365 | 30 | 900 | 75 | 75 | #7 (D22) | 4 | 4527.6 |  | 1.7 | 15.48 | #2 (D6) | 2 | 2 | 6 | 6 | 5210.8 |  |  | 135 | 0.6334 | 0.4 |  | 0.002 | 0.85 | 1.3 | 0.8 | 0.5 | 0.038 | 0.02 | 0 | TRUE | TRUE
R10 |  |  | 1 |  | 312.9 | 1.5 |  | 0.05 | 14080.73139 | 30 | 24 | 26.365 | 30 | 900 | 60 | 60 | #6 (D19) | 4 | 4762.1 |  | 1.3 | 11.48 | #2 (D6) | 2 | 2 | 8 | 8 | 5210.8 |  |  | 135 | 0.6334 | 0.3 |  | 0.002 | 0.9 | 1.3 | 0.8 | 0.4 | 0.035 | 0.023 | 0 | TRUE | TRUE
R18 |  |  | 1 |  | 330.7 | 1.5 |  | 0.23 | 68448.34 | 30 | 24 | 26.365 | 30 | 900 | 60 | 60 | #8 (D25) | 4 | 4313.4 |  | 2.3 | 20.28 | #2 (D6) | 2 | 2 | 4 | 4 | 5210.8 |  |  | 135 | 0.6334 | 0.6 |  | 0.002 | 0.8 | 1.3 | 0.8 | 0.45 | 0.038 | 0.02 | 0 | TRUE | TRUE
Z-55-3C | Experimental study on seismic performance of C80 concrete columns with large spacing HRB500 reinforcement |  | 1 |  | 680.6 | 2 |  | 0.314 | 432726.3 | 45 | 36 | 40.047 | 45 | 2025 | 120 | 120 | #6 (D19) | 8 | 5288.3 |  | 1.1 | 22.96 | #3 (D10) | 3 | 3 | 7.5 | 7.5 | 4024.8 |  |  | 135 | 2.13 | 0.71 |  | 0.003 | 0.6 | 1.2 | 0.75 | 0.35 | 0.023 | 0.02 | 0 | None | None
Z-55-3 |  |  | 1 |  | 680.6 | 2 |  | 0.314 | 432726.3 | 45 | 36 | 39.73 | 45 | 2025 | 120 | 120 | #9 (D29) | 4 | 5717.6 |  | 1.3 | 25.88 | #4 (D13) | 2 | 2 | 7.5 | 7.5 | 4814.1 |  |  | 135 | 2.54 | 0.85 |  | 0.004 | 0.6 | 1.1 | 0.85 | 0.5 | 0.025 | 0.02 | 0 | None | None
Z-55-2 |  |  | 1 |  | 680.6 | 2 |  | 0.314 | 432726.3 | 45 | 36 | 40.047 | 45 | 2025 | 120 | 120 | #9 (D29) | 8 | 5717.6 |  | 2.6 | 51.76 | #3 (D10) | 3 | 3 | 7.5 | 7.5 | 4024.8 |  |  | 135 | 2.13 | 0.71 |  | 0.005 | 0.8 | 1.2 | 0.8 | 0.5 | 0.01 | 0.022 | 0 | None | None
Z-55-3G |  |  | 1 |  | 680.6 | 2 |  | 0.314 | 432726.3 | 45 | 36 | 39.73 | 45 | 2025 | 120 | 120 | #9 (D29) | 8 | 5717.6 |  | 2.6 | 51.76 | #4 (D13) | 3 | 3 | 9 | 9 | 4814.1 |  |  | 135 | 3.81 | 1.07 |  | 0.005 | 0.65 | 1.2 | 0.8 | 0.35 | 0.02 | 0.025 | 0 | TRUE | TRUE

## 鋼筋號數
鋼筋號數 | 標稱直徑 | 標稱斷面積 | 單位重 | 10 | 1 | #3 (D10)
CNS | (cm) | (cm2) | kg/m | 10 | 1 | #3 (D10)
#1 (D3) | 0.318 | 0.0794 | 0.0624 | 10 | 1 | #3 (D10)
#2 (D6) | 0.635 | 0.3167 | 0.249 | 10 | 1 | #3 (D10)
#3 (D10) | 0.953 | 0.71 | 0.56 | 8 | 0.8 | #2 (D6)
#4 (D13) | 1.27 | 1.27 | 0.994 | 12 | 1.2 | #4 (D13)
#5 (D16) | 1.588 | 1.99 | 1.56 | 12 | 1.2 | #4 (D13)
#6 (D19) | 1.905 | 2.87 | 2.25 | 8 | 0.8 | #2 (D6)
#7 (D22) | 2.223 | 3.87 | 3.04 | 10 | 1 | #3 (D10)
#8 (D25) | 2.54 | 5.07 | 3.98 | 10 | 1 | #3 (D10)
#9 (D29) | 2.865 | 6.47 | 5.08 | 8 | 0.8 | #2 (D6)
#10 (D32) | 3.226 | 8.14 | 6.39 | 10 | 1 | #3 (D10)
#11 (D36) | 3.581 | 10.07 | 7.9 | 10 | 1 | #3 (D10)
|  |  |  | 8 | 0.8 | #2 (D6)
|  |  |  | 10 | 1 | #3 (D10)
|  |  |  | 10 | 1 | #3 (D10)
|  |  |  | 12 | 1.2 | #4 (D13)
|  |  |  | 12 | 1.2 | #4 (D13)
|  |  |  | 10 | 1 | #3 (D10)
|  |  |  | 10 | 1 | #3 (D10)
|  |  |  | 6.5 | 0.65 | #2 (D6)
|  |  |  | 6.5 | 0.65 | #2 (D6)
|  |  |  | 6.5 | 0.65 | #2 (D6)
|  |  |  | 6.5 | 0.65 | #2 (D6)
|  |  |  | 6.5 | 0.65 | #2 (D6)
|  |  |  | 6.5 | 0.65 | #2 (D6)
|  |  |  | 6.5 | 0.65 | #2 (D6)
|  |  |  | 6.5 | 0.65 | #2 (D6)
|  |  |  | 6.5 | 0.65 | #2 (D6)
|  |  |  | 6.5 | 0.65 | #2 (D6)
|  |  |  | 6.5 | 0.65 | #2 (D6)
|  |  |  | 6.5 | 0.65 | #2 (D6)
|  |  |  | 6 | 0.6 | #2 (D6)
|  |  |  | 10 | 1 | #3 (D10)
|  |  |  | 6 | 0.6 | #2 (D6)
|  |  |  | 10 | 1 | #3 (D10)
|  |  |  | 10 | 1 | #3 (D10)
|  |  |  | 6 | 0.6 | #2 (D6)
|  |  |  | 10 | 1 | #3 (D10)
|  |  |  | 6 | 0.6 | #2 (D6)
|  |  |  | 10 | 1 | #3 (D10)
|  |  |  | 6 | 0.6 | #2 (D6)
|  |  |  | 10 | 1 | #3 (D10)
|  |  |  | 10 | 1 | #3 (D10)
|  |  |  | 10 | 1 | #3 (D10)
|  |  |  | 10 | 1 | #3 (D10)
|  |  |  | 10 | 1 | #3 (D10)
|  |  |  | 10 | 1 | #3 (D10)
|  |  |  | 10 | 1 | #3 (D10)
|  |  |  | 10 | 1 | #3 (D10)
|  |  |  | 10 | 1 | #3 (D10)
|  |  |  | 10 | 1 | #3 (D10)
|  |  |  | 8 | 0.8 | #3 (D10)
|  |  |  | 8 | 0.8 | #3 (D10)
|  |  |  | 8 | 0.8 | #3 (D10)
|  |  |  | 8 | 0.8 | #3 (D10)
|  |  |  | 6 | 0.6 | #2 (D6)
|  |  |  | 6 | 0.6 | #2 (D6)
|  |  |  | 10 | 1 | #3 (D10)
|  |  |  | 10 | 1 | #3 (D10)
|  |  |  | 14 | 1.4 | #4 (D13)
|  |  |  | 14 | 1.4 | #4 (D13)
|  |  |  | 10 | 1 | #3 (D10)
|  |  |  | 8 | 0.8 | #3 (D10)
|  |  |  | 8 | 0.8 | #3 (D10)
|  |  |  | 8 | 0.8 | #3 (D10)
|  |  |  | 8 | 0.8 | #3 (D10)
|  |  |  | 8 | 0.8 | #3 (D10)
|  |  |  | 10 | 1 | #3 (D10)
|  |  |  | 10 | 1 | #3 (D10)
|  |  |  | 10 | 1 | #3 (D10)
|  |  |  | 10 | 1 | #3 (D10)
|  |  |  | 10 | 1 | #3 (D10)
|  |  |  | 10 | 1 | #3 (D10)
|  |  |  | 8 | 0.8 | #3 (D10)
|  |  |  | 8 | 0.8 | #3 (D10)
|  |  |  | 10 | 1 | #3 (D10)
|  |  |  | 8 | 0.8 | #3 (D10)
|  |  |  | 8 | 0.8 | #3 (D10)
|  |  |  | 8 | 0.8 | #3 (D10)
|  |  |  | 8 | 0.8 | #3 (D10)
|  |  |  | 8 | 0.8 | #3 (D10)
|  |  |  | 8 | 0.8 | #3 (D10)
|  |  |  | 8 | 0.8 | #3 (D10)
|  |  |  | 10 | 1 | #3 (D10)
|  |  |  | 10 | 1 | #3 (D10)
|  |  |  | 8 | 0.8 | #3 (D10)
|  |  |  | 8 | 0.8 | #3 (D10)
|  |  |  | 10 | 1 | #3 (D10)
|  |  |  | 8 | 0.8 | #3 (D10)
|  |  |  | 8 | 0.8 | #3 (D10)
|  |  |  | 8 | 0.8 | #3 (D10)
|  |  |  | 6.5 | 0.65 | #2 (D6)
|  |  |  | 6.5 | 0.65 | #2 (D6)
|  |  |  | 6.5 | 0.65 | #2 (D6)
|  |  |  | 6.5 | 0.65 | #2 (D6)
|  |  |  | 6.5 | 0.65 | #2 (D6)
|  |  |  | 6.5 | 0.65 | #2 (D6)
|  |  |  | 6.5 | 0.65 | #2 (D6)
|  |  |  | 6.5 | 0.65 | #2 (D6)
|  |  |  | 10 | 1 | #3 (D10)
|  |  |  | 10 | 1 | #3 (D10)
|  |  |  | 8 | 0.8 | #3 (D10)
|  |  |  | 8 | 0.8 | #3 (D10)
|  |  |  | 8 | 0.8 | #3 (D10)
|  |  |  | 10 | 1 | #3 (D10)
|  |  |  | 10 | 1 | #3 (D10)
|  |  |  | 8 | 0.8 | #3 (D10)
|  |  |  | 8 | 0.8 | #3 (D10)
|  |  |  | 10 | 1 | #3 (D10)
|  |  |  | 10 | 1 | #3 (D10)
|  |  |  | 8 | 0.8 | #3 (D10)
|  |  |  | 8 | 0.8 | #3 (D10)
|  |  |  | 8 | 0.8 | #3 (D10)
|  |  |  | 8 | 0.8 | #3 (D10)
|  |  |  | 6.5 | 0.65 | #2 (D6)
|  |  |  | 8 | 0.8 | #3 (D10)
|  |  |  | 6.5 | 0.65 | #2 (D6)
|  |  |  | 8 | 0.8 | #3 (D10)
|  |  |  | 6 | 0.6 | #2 (D6)
|  |  |  | 6 | 0.6 | #2 (D6)
|  |  |  | 6 | 0.6 | #2 (D6)
|  |  |  | 6 | 0.6 | #2 (D6)
|  |  |  | 6 | 0.6 | #2 (D6)
|  |  |  | 6 | 0.6 | #2 (D6)
|  |  |  | 6 | 0.6 | #2 (D6)
|  |  |  | 6 | 0.6 | #2 (D6)
|  |  |  | 6 | 0.6 | #2 (D6)
|  |  |  | 10 | 1 | #3 (D10)
|  |  |  | 12 | 1.2 | #4 (D13)
|  |  |  | 10 | 1 | #3 (D10)
|  |  |  | 12 | 1.2 | #4 (D13)