## Base
基本資料 | [9 empty] | 幾何斷面資料 | [6 empty] | 主筋 | [6 empty] | 箍筋 | [11 empty] | IMK塑鉸 | [7 empty] | 修正係數K值
試體名稱 | 論文 | 測試配置 | 破壞形式 | 韌性柱 | 混凝土強度f'c(kgf/cm^2) | 保護層(cm) | 主筋搭接 | 軸力比 | 軸壓力(kgf) | 深(cm) | 有效深度(cm) | 柱子核心混凝土之深度 (cm) | 寬(cm) | 斷面積(cm2) | 柱高(cm) | 柱淨高(cm) | 號數 |  | 數量 | 降伏強度fy(kgf/cm) | 極限強度 | 主筋面積比ρL(%) | 鋼筋斷面積As | 號數 | 寬度方向(根) | 深度方向(根) | 緊密間距(cm) | 非緊密間距(cm) | fyt(MPa) | 抗拉強度(MPa) | 型式 | 彎鉤角度 | Av(cm2) | 箍筋面積比ρt(%) | 交錯配置 | as | c_S | c_C | c_A | c_K | θp | θpc | Res | 類別因素 | 軸力比因素
C1 | 楊智斌 | 單曲率 | 1 | Y | 318 | 5.55 | N | 0.08550742 | 35240 | 36 | 28.8 | 24.265 | 36 | 1296 | 330 | 330 | #6 (D19) |  | 8 | 5191 | 6411 | 1.8 | 22.96 | #2 (D6) | 4 | 4 | 20 | 20 | 6700 |  | 閉合 | 135 | 1.2668 | 0.26 |  | 0.0015 | 0.6 | 1 | 1 | 0.65 | 0.051 | 0.01 | 0 | TRUE | None
C2 | 楊智斌 | 單曲率 | 1 | Y | 318 | 5.55 | N | 0.08947706 | 30730 | 36 | 28.8 | 24.265 | 30 | 1080 | 330 | 330 | #6 (D19) |  | 8 | 5191 | 6411 | 2.1 | 22.96 | #2 (D6) | 4 | 4 | 20 | 20 | 6700 |  | 閉合 | 135 | 1.2668 | 0.35 |  | 0.001 | 0.65 | 1.5 | 0.7 | 0.35 | 0.055 | 0.04 | 0 | TRUE | None
C3 | 楊智斌 | 單曲率 | 1 | Y | 318 | 5.55 | N | 0.06275332 | 17960 | 30 | 24 | 18.265 | 30 | 900 | 330 | 330 | #6 (D19) | #5 (D16) | 8 | 5191 | 6411 | 2.2 | 19.44 | #2 (D6) | 4 | 4 | 20 | 20 | 6700 |  | 閉合 | 135 | 1.2668 | 0.35 |  | 0.002 | 0.9 | 1.5 | 0.7 | 0.6 | 0.06 | 0.035 | 0 | TRUE | None
4DL | 翁樸文 | 單曲率 | 0 | Y | 255 | 4 | N | 0.1 | 63750 | 50 | 40 | 41.047 | 50 | 2500 | 200 | 200 | #8 (D25) |  | 16 | 4812 | 7004 | 3.2 | 81.12 | #3 (D10) | 2 | 2 | 10 | 10 | 4570 |  | 閉合 | 135 | 1.42 | 0.35 |  | 0.05 | 0.7 | 0.8 | 0.3 | 0.5 | 0.004 | 0.055 | 0 | None | None
4DH | 翁樸文 | 單曲率 | 0 | Y | 255 | 4 | N | 0.3 | 191250 | 50 | 40 | 41.047 | 50 | 2500 | 200 | 200 | #8 (D25) |  | 16 | 4812 | 7004 | 3.2 | 81.12 | #3 (D10) | 2 | 2 | 10 | 10 | 4570 |  | 閉合 | 135 | 1.42 | 0.35 |  | 0.15 | 1 | 0.8 | 0.22 | 0.5 | 0.005 | 0.038 | 0 | None | None
4NL | 翁樸文 | 單曲率 | 0 | N | 255 | 4 | N | 0.1 | 63750 | 50 | 40 | 41.047 | 50 | 2500 | 200 | 200 | #8 (D25) |  | 16 | 4812 | 7004 | 3.2 | 81.12 | #3 (D10) | 2 | 2 | 10 | 10 | 4570 |  | 閉合 | 90 | 1.42 | 0.35 |  | 0.08 | 0.8 | 1 | 0.27 | 0.5 | 0.002 | 0.038 | 0 | None | None
4NH | 翁樸文 | 單曲率 | 0 | N | 255 | 4 | N | 0.3 | 191250 | 50 | 40 | 41.047 | 50 | 2500 | 200 | 200 | #8 (D25) |  | 16 | 4812 | 7004 | 3.2 | 81.12 | #3 (D10) | 2 | 2 | 10 | 10 | 4570 |  | 閉合 | 90 | 1.42 | 0.35 |  | 0.05 | 0.8 | 0.5 | 0.3 | 0.5 | 0.002 | 0.028 | 0 | None | None
3DL | 翁樸文 | 單曲率 | 0 | Y | 255 | 4 | N | 0.1 | 63750 | 50 | 40 | 41.047 | 50 | 2500 | 150 | 150 | #8 (D25) |  | 16 | 4812 | 7004 | 3.2 | 81.12 | #3 (D10) | 2 | 2 | 10 | 10 | 4570 |  | 閉合 | 135 | 1.42 | 0.35 |  | 0.16 | 1 | 1.2 | 0.3 | 0.6 | 0.0027 | 0.062 | 0 | None | None
3DH | 翁樸文 | 單曲率 | 0 | Y | 255 | 4 | N | 0.3 | 191250 | 50 | 40 | 41.047 | 50 | 2500 | 150 | 150 | #8 (D25) |  | 16 | 4812 | 7004 | 3.2 | 81.12 | #3 (D10) | 2 | 2 | 10 | 10 | 4570 |  | 閉合 | 135 | 1.42 | 0.35 |  | 0.12 | 1 | 1 | 0.24 | 0.8 | 0.003 | 0.037 | 0 | None | None
3NL | 翁樸文 | 單曲率 | 0 | N | 255 | 4 | N | 0.1 | 63750 | 50 | 40 | 41.047 | 50 | 2500 | 150 | 150 | #8 (D25) |  | 16 | 4812 | 7004 | 3.2 | 81.12 | #3 (D10) | 2 | 2 | 10 | 10 | 4570 |  | 閉合 | 90 | 1.42 | 0.35 |  | 0.14 | 1 | 0.75 | 0.3 | 0.9 | 0.0005 | 0.04 | 0 | None | None
3NH | 翁樸文 | 單曲率 | 0 | N | 255 | 4 | N | 0.3 | 191250 | 50 | 40 | 41.047 | 50 | 2500 | 150 | 150 | #8 (D25) |  | 16 | 4812 | 7004 | 3.2 | 81.12 | #3 (D10) | 2 | 2 | 10 | 10 | 4570 |  | 閉合 | 90 | 1.42 | 0.35 |  | 0.1 | 1 | 0.7 | 0.3 | 0.9 | 0.0008 | 0.022 | 0 | None | None
C1 | Liao | 單曲率 | 1 | Y | 316.0041 | 4 | N | 0.2 | 39500.51 | 25 | 20 | 16.047 | 25 | 625 | 135 | 135 | #6 (D19) |  | 6 | 4770.642 |  | 2.8 | 17.22 | #3 (D10) | 2 | 2 | 10 | 12.5 | 4057.085 |  | 閉合 | 135 | 1.42 | 0.88 |  | 0.008 | 0.95 | 1.5 | 0.95 | 0.7 | 0.07 | 0.01 | 0 | None | TRUE
C2 | Liao | 單曲率 | 1 | N | 316.0041 | 4 | N | 0.2 | 39500.51 | 25 | 20 | 16.047 | 25 | 625 | 135 | 135 | #6 (D19) |  | 6 | 4770.642 |  | 2.8 | 17.22 | #3 (D10) | 2 | 2 | 25 | 25 | 4057.085 |  | 閉合 | 90 | 1.42 | 0.35 |  | 0.005 | 0.95 | 1.5 | 0.95 | 0.65 | 0.05 | 0.01 | 0 | None | TRUE
C3 | Liao | 單曲率 | 1 | N | 122.3242 | 4 | N | 0.2 | 15290.52 | 25 | 20 | 16.047 | 25 | 625 | 135 | 135 | #6 (D19) |  | 6 | 4770.642 |  | 2.8 | 17.22 | #3 (D10) | 2 | 2 | 25 | 25 | 4057.085 |  | 閉合 | 90 | 1.42 | 0.35 |  | 0.0068 | 0.67 | 0.9 | 0.55 | 0.6 | 0.035 | 0.03 | 0 | None | None
C4 | Liao | 單曲率 | 1 | Y | 122.3242 | 4 | N | 0.2 | 15290.52 | 25 | 20 | 16.047 | 25 | 625 | 135 | 135 | #6 (D19) |  | 6 | 4770.642 |  | 2.8 | 17.22 | #3 (D10) | 2 | 2 | 15 | 25 | 4057.085 |  | 閉合 | 90 | 1.42 | 0.59 |  | 0.025 | 1 | 1 | 0.95 | 0.55 | 0.079 | 0.02 | 0 | None | None
C3-A | Liao | 單曲率 | 1 | N | 153.9246 | 4 | N | 0.2 | 44240.57 | 25 | 20 | 16.047 | 25 | 625 | 135 | 135 | #6 (D19) |  | 6 | 4770.642 |  | 2.8 | 17.22 | #3 (D10) | 2 | 2 | 25 | 25 | 4057.085 |  | 閉合 | 90 | 1.42 | 0.35 |  | 0.028 | 0.9 | 1 | 0.95 | 0.9 | 0.016 | 0.01 | 0 | None | None
C4-A | Liao | 單曲率 | 1 | Y | 153.9246 | 4 | N | 0.2 | 44240.57 | 25 | 20 | 16.047 | 25 | 625 | 135 | 135 | #6 (D19) |  | 6 | 4770.642 |  | 2.8 | 17.22 | #3 (D10) | 2 | 2 | 10 | 15 | 4057.085 |  | 閉合 | 90 | 1.42 | 0.88 |  | 0.011 | 1 | 1 | 0.95 | 0.9 | 0.014 | 0.005 | 0 | None | None
CF-C-PT-03 | Liao | 單曲率 | 1 | Y | 744.1386 | 4 | N | 0.3 | 803669.7 | 60 | 48 | 50.73 | 60 | 3600 | 180 | 180 | #9 (D29) |  | 16 | 7115.189 |  | 2.9 | 103.52 | #4 (D13) | 4 | 4 | 10 | 10 | 9031.6 | 1095 | 封閉型閉合 | 135 | 5.08 | 1 |  | 0.005 | 0.45 | 1 | 0.8 | 0.3 | 0.02 | 0.03 | 0 | TRUE | None
CF-C-W-03 | Liao | 單曲率 | 1 | Y | 733.945 | 4 | N | 0.3 | 792660.6 | 60 | 48 | 50.73 | 60 | 3600 | 180 | 180 | #9 (D29) |  | 16 | 7115.189 |  | 2.9 | 103.52 | #4 (D13) | 4 | 4 | 10 | 10 | 9031.6 | 1104 | 封閉型焊接 | 90 | 5.08 | 1 |  | 0.009 | 0.25 | 1 | 0.95 | 0.7 | 0.005 | 0.068 | 0 | TRUE | None
CF-C-FT-03 | Liao | 單曲率 | 1 | Y | 682.9766 | 4 | N | 0.3 | 737614.7 | 60 | 48 | 50.73 | 60 | 3600 | 180 | 180 | #9 (D29) |  | 16 | 7115.189 |  | 2.9 | 103.52 | #4 (D13) | 4 | 4 | 10 | 10 | 9031.6 | 1095 | 單閉合 | 135 | 5.08 | 1 |  | 0.012 | 0.3 | 1 | 0.95 | 0.5 | 0.008 | 0.04 | 0 | TRUE | None
B1 | 張豐展 | 單曲率 | 1 | Y | 867.4822 | 4 | N | 0.56 | 1748844.0 | 60 | 48 | 50.73 | 60 | 3600 | 180 | 180 | #8 (D25) |  | 16 | 7584.098 |  | 2.3 | 81.12 | #4 (D13) | 4 | 4 | 11 | 11 | 8328.236 |  | 閉合 | 135 | 5.08 | 0.91 |  | 0.009 | 0.38 | 1 | 0.95 | 0.9 | 0.005 | 0.01 | 0 | TRUE | None
B2 | 張豐展 | 單曲率 | 1 | Y | 1139.653 | 4 | N | 0.53 | 2174458.7 | 60 | 48 | 50.73 | 60 | 3600 | 180 | 180 | #8 (D25) |  | 16 | 7584.098 |  | 2.3 | 81.12 | #4 (D13) | 4 | 4 | 8 | 8 | 8328.236 |  | 閉合 | 135 | 5.08 | 1.25 |  | 0.009 | 0.4 | 1 | 0.95 | 0.9 | 0.007 | 0.004 | 0 | TRUE | None
B3 | 張豐展 | 單曲率 | 1 | Y | 847.0948 | 4 | N | 0.57 | 1738238.5 | 60 | 48 | 50.73 | 60 | 3600 | 180 | 180 | #8 (D25) |  | 16 | 7584.098 |  | 2.3 | 81.12 | #4 (D13) | 4 | 4 | 11 | 11 | 8328.236 |  | 閉合 | 180 | 5.08 | 0.91 |  | 0.01 | 0.28 | 1 | 0.95 | 0.9 | 0.0055 | 0.01 | 0 | TRUE | None
B4 | 張豐展 | 單曲率 | 1 | Y | 1161.06 | 4 | N | 0.52 | 2173504.6 | 60 | 48 | 50.73 | 60 | 3600 | 180 | 180 | #8 (D25) |  | 16 | 7584.098 |  | 2.3 | 81.12 | #4 (D13) | 4 | 4 | 8 | 8 | 8328.236 |  | 閉合 | 180 | 5.08 | 1.25 |  | 0.005 | 0.4 | 0.55 | 0.95 | 0.5 | 0.006 | 0.012 | 0 | TRUE | None
B5 | 張豐展 | 單曲率 | 1 | Y | 850.1529 | 4 | N | 0.57 | 1744513.8 | 60 | 48 | 50.73 | 60 | 3600 | 180 | 180 | #8 (D25) |  | 16 | 7584.098 |  | 2.3 | 81.12 | #4 (D13) | 5 | 5 | 14 | 14 | 8328.236 |  | 閉合 | 135 | 6.35 | 0.89 |  | 0.005 | 0.9 | 1 | 0.95 | 0.6 | 0.005 | 0.006 | 0 | TRUE | None
T70-N29-D4 | 陳盈璋 | 單曲率 | 1 | Y | 897.0438 | 4 | N | 0.29 | 936513.8 | 60 | 48 | 50.73 | 60 | 3600 | 180 | 180 | #8 (D25) |  | 16 | 7492.355 |  | 2.3 | 81.12 | #4 (D13) | 5 | 5 | 10 | 10 | 8328.236 |  | 閉合 | 180 | 6.35 | 1.25 |  | 0.055 | 0.7 | 1.1 | 0.65 | 0.3 | 0.03 | 0.01 | 0 | TRUE | None
T70-N42-D4 | 陳盈璋 | 單曲率 | 1 | Y | 969.419 | 4 | N | 0.42 | 1465761.5 | 60 | 48 | 50.412 | 60 | 3600 | 180 | 180 | #8 (D25) |  | 16 | 7492.355 |  | 2.3 | 81.12 | #5 (D16) | 5 | 5 | 10 | 10 | 8328.236 |  | 閉合 | 180 | 9.95 | 1.97 |  | 0.002 | 0.7 | 1 | 0.35 | 0.3 | 0.025 | 0.023 | 0 | TRUE | None
T70-N46-D3 | 陳盈璋 | 單曲率 | 1 | Y | 902.1407 | 4 | N | 0.46 | 1493945.0 | 60 | 48 | 50.412 | 60 | 3600 | 180 | 180 | #8 (D25) |  | 16 | 7492.355 |  | 2.3 | 81.12 | #5 (D16) | 5 | 5 | 10 | 10 | 8328.236 |  | 閉合 | 135 | 9.95 | 1.97 |  | 0.002 | 0.8 | 1 | 0.5 | 0.3 | 0.02 | 0.01 | 0 | TRUE | None
T100-N43-D4 | 陳盈璋 | 單曲率 | 1 | Y | 952.0897 | 4 | N | 0.43 | 1473834.9 | 60 | 48 | 50.412 | 60 | 3600 | 180 | 180 | #8 (D25) |  | 16 | 7492.355 |  | 2.3 | 81.12 | #5 (D16) | 5 | 5 | 10 | 10 | 8328.236 |  | 閉合 | 180 | 9.95 | 1.97 |  | 0.0025 | 0.75 | 1 | 0.75 | 0.4 | 0.031 | 0.015 | 0 | TRUE | None
T100-1 | 黃冠傑 | 單曲率 | 1 | Y | 1162.08 | 4 | N | 0.36 | 1506055.0 | 60 | 48 | 50.412 | 60 | 3600 | 180 | 180 | #8 (D25) | #10 (D32) | 16 | 7584.098 |  | 2.9 | 105.68 | #5 (D16) | 4 | 4 | 9 | 9 | 8318.043 |  | 雙邊180 | 135 | 7.96 | 1.75 |  | 0.006 | 0.7 | 1.2 | 0.6 | 0.6 | 0.028 | 0.0018 | 0 | TRUE | None
T100-2 | 黃冠傑 | 單曲率 | 1 | Y | 1162.08 | 4 | N | 0.36 | 1506055.0 | 60 | 48 | 50.412 | 60 | 3600 | 180 | 180 | #8 (D25) | #10 (D32) | 16 | 7584.098 |  | 2.9 | 105.68 | #5 (D16) | 4 | 4 | 9 | 9 | 8318.043 |  | 另一端90 | 135 | 7.96 | 1.75 |  | 0.006 | 0.65 | 1.1 | 0.7 | 0.4 | 0.03 | 0.015 | 0 | TRUE | None
T100-3 | 黃冠傑 | 單曲率 | 1 | Y | 1192.661 | 4 | N | 0.35 | 1502752.3 | 60 | 48 | 50.412 | 60 | 3600 | 180 | 180 | #8 (D25) | #10 (D32) | 16 | 7584.098 |  | 2.9 | 105.68 | #5 (D16) | 4 | 4 | 9 | 9 | 8318.043 |  | 另一端90 | 180 | 7.96 | 1.75 |  | 0.006 | 0.7 | 1 | 0.8 | 0.3 | 0.028 | 0.018 | 0 | TRUE | None
T70-1 | 廖苑儀 | 單曲率 | 1 | Y | 768.6035 | 4 | N | 0.46 | 1272807.3 | 60 | 48 | 50.73 | 60 | 3600 | 180 | 180 | #8 (D25) | #10 (D32) | 16 | 7278.287 |  | 2.6 | 93.4 | #4 (D13) | 5 | 5 | 9 | 9 | 8481.142 |  | 閉合 | 180 | 6.35 | 1.39 |  | 0.003 | 0.7 | 1.2 | 0.7 | 0.4 | 0.028 | 0.02 | 0 | TRUE | None
T70-2 | 廖苑儀 | 單曲率 | 1 | Y | 769.6228 | 4 | N | 0.46 | 1274495.4 | 60 | 48 | 50.73 | 60 | 3600 | 180 | 180 | #8 (D25) | #10 (D32) | 16 | 7278.287 |  | 2.6 | 93.4 | #4 (D13) | 5 | 5 | 9 | 9 | 8481.142 |  | 另一端90 | 180 | 6.35 | 1.39 | 有 | 0.003 | 0.7 | 1.1 | 0.4 | 0.35 | 0.027 | 0.02 | 0 | TRUE | None
T70-3 | 廖苑儀 | 單曲率 | 1 | Y | 783.894 | 4 | N | 0.45 | 1269908.3 | 60 | 48 | 50.73 | 60 | 3600 | 180 | 180 | #8 (D25) | #10 (D32) | 16 | 7278.287 |  | 2.6 | 93.4 | #4 (D13) | 5 | 5 | 9 | 9 | 8481.142 |  | 閉合 | 180 | 6.35 | 1.39 |  | 0.0035 | 0.7 | 1.1 | 0.4 | 0.35 | 0.027 | 0.02 | 0 | TRUE | None
T70-4 | 廖苑儀 | 單曲率 | 1 | Y | 773.7003 | 4 | N | 0.45 | 1253394.5 | 60 | 48 | 50.73 | 60 | 3600 | 180 | 180 | #8 (D25) | #10 (D32) | 16 | 7278.287 |  | 2.6 | 93.4 | #4 (D13) | 5 | 5 | 9 | 9 | 8481.142 |  | 另一端90 | 180 | 6.35 | 1.39 | 沒 | 0.003 | 0.6 | 1 | 0.5 | 0.28 | 0.018 | 0.015 | 0 | TRUE | None
FF-15S-0.1 | 典型鋼筋 | 單曲率 | 1 | Y | 370 | 4 | N | 0.1 | 59200 | 40 | 32 | 31.047 | 40 | 1600 | 180 | 180 | #7 (D22) |  | 12 | 4941 | 7084.81 | 2.9 | 46.44 | #3 (D10) | 4 | 2 | 15 | 15 | 3582.89 | 4713.11 | 閉合 | 135 | 2.84 | 0.61 |  | 0.0035 | 0.9 | 1.3 | 0.5 | 0.7 | 0.055 | 0.03 | 0 | None | TRUE
FSF-15S-0.1 | 典型鋼筋 | 單曲率 | 1 | Y | 346 | 4 | N | 0.1 | 55360 | 40 | 32 | 31.047 | 40 | 1600 | 180 | 180 | #7 (D22) |  | 12 | 4941 | 7084.81 | 2.9 | 46.44 | #3 (D10) | 2 | 2 | 15 | 15 | 3582.89 | 4713.11 | 閉合 | 135 | 1.42 | 0.3 |  | 0.003 | 0.8 | 1 | 0.7 | 0.6 | 0.048 | 0.015 | 0 | None | TRUE
SF-30S-0.1 | 典型鋼筋 | 單曲率 | 0 | N | 341 | 4 | N | 0.1 | 54560 | 40 | 32 | 31.047 | 40 | 1600 | 180 | 180 | #7 (D22) |  | 12 | 4941 | 7084.81 | 2.9 | 46.44 | #3 (D10) | 2 | 2 | 30 | 30 | 3582.89 | 4713.11 | 閉合 | 135 | 1.42 | 0.15 |  | 0.018 | 0.7 | 1 | 0.5 | 0.5 | 0.023 | 0.02 | 0 | None | TRUE
FF-15S-0.2 | 典型鋼筋 | 單曲率 | 1 | Y | 331 | 4 | N | 0.2 | 105920 | 40 | 32 | 31.047 | 40 | 1600 | 180 | 180 | #7 (D22) |  | 12 | 4941 | 7084.81 | 2.9 | 46.44 | #3 (D10) | 4 | 2 | 15 | 15 | 3582.89 | 4713.11 | 閉合 | 135 | 2.84 | 0.61 |  | 0.008 | 0.65 | 1 | 0.8 | 0.55 | 0.049 | 0.015 | 0 | None | TRUE
FSF-15S-0.2 | 典型鋼筋 | 單曲率 | 1 | Y | 308 | 4 | N | 0.2 | 98560 | 40 | 32 | 31.047 | 40 | 1600 | 180 | 180 | #7 (D22) |  | 12 | 4941 | 7084.81 | 2.9 | 46.44 | #3 (D10) | 2 | 2 | 15 | 15 | 3582.89 | 4713.11 | 閉合 | 135 | 1.42 | 0.3 |  | 0.005 | 0.78 | 1 | 0.6 | 0.5 | 0.03 | 0.012 | 0 | None | TRUE
SF-30S-0.2 | 典型鋼筋 | 單曲率 | 0 | N | 332 | 4 | N | 0.2 | 106240 | 40 | 32 | 31.047 | 40 | 1600 | 180 | 180 | #7 (D22) |  | 12 | 4941 | 7084.81 | 2.9 | 46.44 | #3 (D10) | 2 | 2 | 30 | 30 | 3582.89 | 4713.11 | 閉合 | 135 | 1.42 | 0.15 |  | 0.12 | 1 | 1 | 0.95 | 0.9 | 0.008 | 0.02 | 0 | None | TRUE
S1 | 張順益 | 單曲率 | 1 | Y | 150 | 4 | N | 0.3 | 54000 | 40 | 32 | 31.047 | 30 | 1200 | 180 | 180 | #5 (D16) |  | 14 | 2800 |  | 2.3 | 27.86 | #3 (D10) | 2 | 2 | 25 | 25 | 2800 |  | 閉合 | 90 | 1.42 | 0.27 |  | 0.035 | 0.7 | 1.5 | 0.6 | 0.55 | 0.013 | 0.04 | 0 | None | TRUE
T30-1 | 黃冠傑 |  | 1 |  | 320.19 | 4 |  | 0.6 | 668424 | 60 | 48 | 50.73 | 60 | 3600 | 180 | 180 | #8 (D25) |  | 16 | 4650 |  | 2.3 | 81.12 | #4 (D13) | 3 | 3 | 10 | 10 | 4793 |  | 閉合 | 135 | 3.81 | 0.75 |  | 0.0015 | 0.6 | 0.9 | 0.3 | 0.6 | 0.006 | 0.04 | 0 | TRUE | None
T30-2 | 黃冠傑 |  | 1 |  | 318.15 | 4 |  | 0.6 | 668424 | 60 | 48 | 50.73 | 60 | 3600 | 180 | 180 | #8 (D25) |  | 16 | 4650 |  | 2.3 | 81.12 | #4 (D13) | 5 | 5 | 12 | 12 | 4793 |  | 閉合 | 135 | 6.35 | 1.04 |  | 0.12 | 0.6 | 1.3 | 0.4 | 0.5 | 0.008 | 0.08 | 0 | TRUE | None

## 鋼筋號數
鋼筋號數 | 標稱直徑 | 標稱斷面積 | 單位重
CNS | (cm) | (cm2) | kg/m
#1 (D3) | 0.318 | 0.0794 | 0.0624
#2 (D6) | 0.635 | 0.3167 | 0.249
#3 (D10) | 0.953 | 0.71 | 0.56
#4 (D13) | 1.27 | 1.27 | 0.994
#5 (D16) | 1.588 | 1.99 | 1.56
#6 (D19) | 1.905 | 2.87 | 2.25
#7 (D22) | 2.223 | 3.87 | 3.04
#8 (D25) | 2.54 | 5.07 | 3.98
#9 (D29) | 2.865 | 6.47 | 5.08
#10 (D32) | 3.226 | 8.14 | 6.39
#11 (D36) | 3.581 | 10.07 | 7.9